## Madeira Tratada
Código Montana | Código UFV | Situação | CNPJ | Localização | Data de entrada | Início da análise | Fim da análise | Nome do Cliente | Cidade | Estado | Tipo de Amostra | E-mail | Produto utilizado | Formato da amostra | Madeira | Indentificação de Amostra do cliente | Motivo do Cancelamento | Contato MOQ | E-mail MOQ | Montana avisou cliente | Verificação Biológica | Resultado | Aplicação | Retenção | Norma ABNT | Grau penetração | Descrição Grau | Descrição Penetração | pH da solução | Densidade solução (g/cm³) | Temperatura | Concentração pelo termo | Grau do aspecto | Aspecto | Descrição do aspecto | Diâmetro 1 (mm) | Diâmetro 2 (mm) | Diâmetro 3 (mm) | Diâmetro 4 (mm) | Diâmetro 5 (mm) | Diâmetro médio (cm) | Comprim. 1 (mm) | Comprim. 2 (mm) | Comprim. 3 (mm) | Comprim. 4 (mm) | Comprim. 5 (mm) | Comprim. Médio (cm) | Massa 1 (g) | Massa 2 (g) | Massa 3 (g) | Massa 4 (g) | Massa 5 (g) | Massa média (g) | Volume (cm³) | Densidade (g/cm³) | Densidade (Kg/m³) | Cromo (%) | Cobre (%) | Arsênio (%) | Balanço Total | Balanço Cromo % | Balanço Cobre % | Balanço Arsênio % | Balanço Total % | Retenção Cromo (Kg/m³) | Retenção Cobre (Kg/m³) | Retenção Arsênio (Kg/m³) | Retenção/concentração | Observação
| UFV-M-01 | Finalizada |  |  | 2024-02-06 | 2024-02-07 | 2024-02-07 | Lua Madeira Imunizada | Nova União | MG | Madeira |  | CCA - C | Torete | Eucalyptus | - | [6 empty] | Mourões | 6.5 | NBR 16143 | 3 | Parcial e regular | Indica a penetração uniforme, mas não total pela extensão do alburno. | [7 empty] | 11.12 | 11.37 | 11.12 | 11.3 | 10.77 | 1.1136 | 17.5 | 17.56 | 20.17 | 14.34 | 16.97 | 1.7308 | 1.3948 | 1.5416 | 1.7109 | 1.2993 | 1.3403 | 1.45738 | 1.685758 |  | 864.5251 | 0.333 | 0.171 | 0.291 | 0.795 | 41.8 | 21.6 | 36.6 | 100 | 2.88 | 1.48 | 2.52 | 6.88 | Os resultados da análise química apresentaram uma retenção do produto de acordo com o padrão mínimo exigido pela norma ABNT NBR 16143
| UFV-M-02 | Finalizada |  |  | 2024-02-06 | 2024-02-07 | 2024-02-08 | Nova União | Turmalina | MG | Madeira |  | CCA - C | Torete | Eucalyptus | Amostra 1 | [6 empty] | Mourões | 6.5 | NBR 16143 | 3 | Parcial e regular | Indica a penetração uniforme, mas não total pela extensão do alburno. | [7 empty] | 12 | 11.59 | 12.05 | 12.05 | 11.93 | 1.1924 | 15.69 | 20.67 | 12.59 | 11.19 | 16.42 | 1.5312 | 1.3574 | 1.9383 | 1.081 | 1.0586 | 1.5283 | 1.39272 | 1.70988 |  | 814.5131 | 0.253 | 0.146 | 0.249 | 0.648 | 39.1 | 22.5 | 38.4 | 100 | 2.06 | 1.19 | 2.03 | 5.28 | Os resultados da análise química apresentaram uma retenção do produto inferior ao padrão mínimo exigido pela norma ABNT NBR 16143
| UFV-M-03 | Finalizada |  |  | 2024-02-06 | 2024-02-07 | 2024-02-08 | Nova União | Turmalina | MG | Madeira |  | CCA - C | Torete | Eucalyptus | Amostra 2 | [6 empty] | Mourões | 6.5 | NBR 16143 | 2 | Profunda e irregular | Indica a penetração profunda, mas desuniforme em toda a extensão do alburno. | [7 empty] | 11.49 | 11.58 | 12.01 | 11.95 | 11.96 | 1.1798 | 13.77 | 14.03 | 12.4 | 12.99 | 15.1 | 1.3658 | 1.2413 | 1.0814 | 1.2024 | 1.2591 | 1.3569 | 1.22822 | 1.493117 |  | 822.588 | 0.215 | 0.103 | 0.169 | 0.487 | 44.2 | 21.1 | 34.7 | 100 | 1.77 | 0.85 | 1.39 | 4.01 | Os resultados da análise química apresentaram uma retenção do produto inferior ao padrão mínimo exigido pela norma ABNT NBR 16143
| UFV-M-04 | Finalizada |  |  | 2024-02-06 | 2024-02-07 | 2024-02-08 | Nova União | Turmalina | MG | Madeira |  | CCA - C | Torete | Eucalyptus | Amostra 3 | [6 empty] | Mourões | 6.5 | NBR 16143 | 3 | Parcial e regular | Indica a penetração uniforme, mas não total pela extensão do alburno. | [7 empty] | 11.94 | 12.02 | 11.93 | 11.94 | 11.96 | 1.1958 | 11.79 | 10.53 | 15.61 | 14.8 | 13.05 | 1.3156 | 1.0178 | 0.9848 | 1.496 | 1.4151 | 1.1901 | 1.22076 | 1.477511 |  | 826.2271 | 0.178 | 0.095 | 0.162 | 0.435 | 40.9 | 21.8 | 37.3 | 100 | 1.47 | 0.78 | 1.34 | 3.59 | Os resultados da análise química apresentaram uma retenção do produto inferior ao padrão mínimo exigido pela norma ABNT NBR 16143
| UFV-M-05 | Finalizada | 03.676.002/0001-93 |  | 2024-02-06 | 2024-02-07 | 2024-02-08 | Madtrat | Santa Cruz do Rio Pardo | SP | Madeira | qualidade@madtrat.com.br | CCA - C | Bagueta | Eucalyptus | Mourão | [6 empty] | Mourões | 6.5 | NBR 16143 | 1 | Profunda e regular | Indica a penetração profunda e uniforme em toda a extensão do alburno. | [7 empty] | 12.07 | 11.87 | 10.87 | 11.34 | 11.2 | 1.147 | 19.78 | 16.6 | 17.56 | 16.21 | 15.87 | 1.7204 | 1.7981 | 1.5502 | 1.7351 | 1.5215 | 1.4194 | 1.60486 | 1.77765 |  | 902.7989 | 0.364 | 0.16 | 0.263 | 0.787 | 46.2 | 20.3 | 33.5 | 100 | 3.29 | 1.44 | 2.37 | 7.1 | Os resultados da análise química apresentaram uma retenção do produto de acordo com o padrão mínimo exigido pela norma ABNT NBR 16143
| UFV-M-06 | Finalizada | 03.676.002/0001-93 |  | 2024-02-06 | 2024-02-07 | 2024-02-08 | Madtrat | Santa Cruz do Rio Pardo | SP | Madeira | qualidade@madtrat.com.br | CCA - C | Bagueta | Eucalyptus | Poste Lote 16 | [6 empty] | Postes | 9.6 | NBR 16143 | 1 | Profunda e regular | Indica a penetração profunda e uniforme em toda a extensão do alburno. | [7 empty] | 11.17 | 11.92 | 11.99 | 10.68 | 11.11 | 1.1374 | 13.15 | 20.61 | 20.54 | 14.61 | 18.76 | 1.7534 | 1.3202 | 1.8622 | 1.9167 | 1.4303 | 1.6906 | 1.644 | 1.781547 |  | 922.7934 | 0.424 | 0.202 | 0.36 | 0.986 | 43 | 20.5 | 36.5 | 100 | 3.91 | 1.86 | 3.32 | 9.09 | Os resultados da análise química apresentaram uma retenção do produto inferior ao padrão mínimo exigido pela norma ABNT NBR 16143
| UFV-M-07 | Finalizada | 03.676.002/0001-93 |  | 2024-02-07 | 2024-02-07 | 2024-02-08 | Madtrat | Santa Cruz do Rio Pardo | SP | Madeira | qualidade@madtrat.com.br | CCA - C | Bagueta | Eucalyptus | VCS0001 | [6 empty] | Outros - Solo | 6.5 | NBR 16143 | 2 | Profunda e irregular | Indica a penetração profunda, mas desuniforme em toda a extensão do alburno. | [7 empty] | 12.05 | 11.93 | 11.93 |  |  | 1.197 | 19.17 | 18.25 | 18.08 |  |  | 1.85 | 1.7944 | 1.6945 | 1.6107 |  |  | 1.699867 | 2.081852 |  | 816.5165 | 0.546 | 0.252 | 0.45 | 1.248 | 43.7 | 20.2 | 36.1 | 100 | 4.46 | 2.06 | 3.67 | 10.19 | Os resultados da análise química apresentaram uma retenção do produto de acordo com o padrão mínimo exigido pela norma ABNT NBR 16143
| UFV-M-08 | Finalizada |  |  | 2024-02-28 | 2024-02-28 | 2024-02-29 | Lua Madeira Imunizada | Nova União | MG | Madeira | producao@luamadeira.com.br | CCA - C | Serrado 15 cm | Eucalyptus | I1 | [6 empty] | Mourões | 6.5 | NBR 16143 | 3 | Parcial e regular | Indica a penetração uniforme, mas não total pela extensão do alburno. | [7 empty] | 11.02 | 10.94 | 11.25 | 11.2 | 11.25 | 1.1132 | 15.29 | 15.56 | 14.77 | 12.56 | 15.57 | 1.475 | 1.3813 | 1.2688 | 1.3427 | 1.0205 | 1.2435 | 1.25136 | 1.435583 |  | 871.6738 | 0.383 | 0.206 | 0.408 | 0.997 | 38.4 | 20.6 | 41 | 100 | 3.34 | 1.8 | 3.56 | 8.7 | Os resultados da análise química apresentaram uma retenção do produto de acordo com o padrão mínimo exigido pela norma ABNT NBR 16143
| UFV-M-09 | Finalizada |  |  | 2024-03-07 | 2024-03-07 | 2024-03-13 | LiptosFlora | Tangará da Serra | MT | Madeira |  | CCA - C | Bagueta | Eucalyptus | Amostra 01 (8x10) | [6 empty] | Mourões | 6.5 | NBR 16143 | 2 | Profunda e irregular | Indica a penetração profunda, mas desuniforme em toda a extensão do alburno. | [7 empty] | 11.72 | 11.9 | 10.87 | 11.75 | 11.47 | 1.1542 | 15.21 | 14.2 | 13.52 | 12.66 | 15.09 | 1.4136 | 1.1437 | 1.1109 | 1.0095 | 1.0319 | 1.1565 | 1.0905 | 1.479035 |  | 737.3049 | 0.368 | 0.184 | 0.327 | 0.879 | 41.9 | 20.9 | 37.2 | 100 | 2.71 | 1.36 | 2.41 | 6.48 | Os resultados da análise química apresentaram uma retenção do produto inferior ao padrão mínimo exigido pela norma ABNT NBR 16143
| UFV-M-10 | Finalizada |  |  | 2024-03-07 | 2024-03-07 | 2024-03-13 | LiptosFlora | Tangará da Serra | MT | Madeira |  | CCA - C | Bagueta | Eucalyptus | Amostra 02 (8X10) | [6 empty] | Mourões | 6.5 | NBR 16143 | 2 | Profunda e irregular | Indica a penetração profunda, mas desuniforme em toda a extensão do alburno. | [7 empty] | 11.05 | 11.37 | 11.22 | 11.3 | 11.23 | 1.1234 | 14.43 | 14.33 | 12.59 | 15.36 | 13.29 | 1.4 | 1.0486 | 1.0978 | 0.9422 | 1.1944 | 1.0293 | 1.06246 | 1.387672 |  | 765.6421 | 0.419 | 0.19 | 0.311 | 0.92 | 45.5 | 20.7 | 33.8 | 100 | 3.21 | 1.45 | 2.38 | 7.04 | Os resultados da análise química apresentaram uma retenção do produto de acordo com o padrão mínimo exigido pela norma ABNT NBR 16143
| UFV-M-11 | Finalizada |  |  | 2024-03-07 | 2024-03-07 | 2024-03-13 | LiptosFlora | Tangará da Serra | MT | Madeira |  | CCA - C | Bagueta | Eucalyptus | Amostra 03 (10x12) | [6 empty] | Mourões | 6.5 | NBR 16143 | 3 | Parcial e regular | Indica a penetração uniforme, mas não total pela extensão do alburno. | [7 empty] | 11.84 | 11.38 | 11.88 | 11.86 | 12.14 | 1.182 | 4.51 | 4.65 | 5.63 | 5.29 | 5.93 | 0.5202 | 0.2882 | 0.3332 | 0.3909 | 0.3912 | 0.4418 | 0.36906 | 0.5708147 |  | 646.5495 |  |  |  | 0 |  |  |  | 0 | 0 | 0 | 0 | 0 | Os resultados da análise química apresentaram uma retenção do produto inferior ao padrão mínimo exigido pela norma ABNT NBR 16143
| UFV-M-12 | Finalizada |  |  | 2024-03-07 | 2024-03-07 | 2024-03-13 | LiptosFlora | Tangará da Serra | MT | Madeira |  | CCA - C | Bagueta | Eucalyptus | Amostra 04 (12x14) | [6 empty] | Mourões | 6.5 | NBR 16143 | 2 | Profunda e irregular | Indica a penetração profunda, mas desuniforme em toda a extensão do alburno. | [7 empty] | 11.47 | 11.16 | 11.94 | 11.17 | 11.22 | 1.1392 | 9.2 | 10.02 | 9.86 | 8.33 | 12.51 | 0.9984 | 0.7724 | 0.7506 | 0.7333 | 0.6418 | 0.9759 | 0.7748 | 1.017641 |  | 761.369 | 0.327 | 0.145 | 0.243 | 0.715 | 45.7 | 20.3 | 34 | 100 | 2.49 | 1.1 | 1.85 | 5.44 | Os resultados da análise química apresentaram uma retenção do produto inferior ao padrão mínimo exigido pela norma ABNT NBR 16143
| UFV-M-13 | Finalizada |  |  | 2024-03-07 | 2024-03-07 | 2024-03-13 | LiptosFlora | Tangará da Serra | MT | Madeira |  | CCA - C | Bagueta | Eucalyptus | Amostra 05 (10x12) | [6 empty] | Mourões | 6.5 | NBR 16143 | 3 | Parcial e regular | Indica a penetração uniforme, mas não total pela extensão do alburno. | [7 empty] | 11.14 | 11.4 | 11.41 | 11.1 | 11.1 | 1.123 | 9.93 | 9.62 | 9.03 | 8 | 8.12 | 0.894 | 0.8105 | 0.8205 | 0.7324 | 0.6016 | 0.6706 | 0.72712 | 0.8854966 |  | 821.1437 | 0.291 | 0.115 | 0.172 | 0.578 | 50.4 | 19.8 | 29.8 | 100 | 2.39 | 0.94 | 1.41 | 4.74 | Os resultados da análise química apresentaram uma retenção do produto inferior ao padrão mínimo exigido pela norma ABNT NBR 16143
| UFV-M-14 | Finalizada |  |  | 2024-03-07 | 2024-03-07 | 2024-03-13 | LiptosFlora | Tangará da Serra | MT | Madeira |  | CCA - C | Bagueta | Eucalyptus | Amostra 06 (15x18) | [6 empty] | Mourões | 6.5 | NBR 16143 | 4 | Parcial e irregular | Indica a penetração desuniforme e não total pela extensão do alburno. | [7 empty] | 11.08 | 11.13 | 11.12 | 11.23 | 11.17 | 1.1146 | 12.5 | 12.52 | 12.51 | 11.21 | 11.13 | 1.1974 | 1.1462 | 1.1811 | 1.2063 | 1.0026 | 1.0388 | 1.115 | 1.168335 |  | 954.3499 | 0.282 | 0.122 | 0.209 | 0.613 | 46 | 19.9 | 34.1 | 100 | 2.69 | 1.16 | 1.99 | 5.84 | Os resultados da análise química apresentaram uma retenção do produto inferior ao padrão mínimo exigido pela norma ABNT NBR 16143
| UFV-M-15 | Finalizada |  |  | 2024-03-07 | 2024-03-07 | 2024-03-13 | LiptosFlora | Tangará da Serra | MT | Madeira |  | CCA - C | Bagueta | Eucalyptus | Amostra 07 (13x15) | [6 empty] | Mourões | 6.5 | NBR 16143 | 4 | Parcial e irregular | Indica a penetração desuniforme e não total pela extensão do alburno. | [7 empty] | 11.04 | 10.9 | 11.95 | 11.07 | 11.09 | 1.121 | 8.52 | 11.99 | 10.09 | 11.23 | 9.07 | 1.018 | 0.8111 | 1.0545 | 0.9687 | 1.0774 | 0.8391 | 0.95016 | 1.004729 |  | 945.688 | 0.261 | 0.107 | 0.193 | 0.561 | 46.5 | 19.1 | 34.4 | 100 | 2.47 | 1.01 | 1.83 | 5.31 | Os resultados da análise química apresentaram uma retenção do produto inferior ao padrão mínimo exigido pela norma ABNT NBR 16143
| UFV-M-16 | Finalizada |  |  | 2024-03-07 | 2024-03-07 | 2024-03-13 | LiptosFlora | Tangará da Serra | MT | Madeira |  | CCA - C | Bagueta | Corymbia | Amostra 08 (Citriodoro) | [6 empty] | Mourões | 6.5 | NBR 16143 | 1 | Profunda e regular | Indica a penetração profunda e uniforme em toda a extensão do alburno. | [7 empty] | 11.43 | 11.24 | 11.18 | 11.43 | 11.18 | 1.1292 | 23.16 | 24.9 | 20.4 | 29.51 | 34.1 | 2.6414 | 2.0496 | 1.8898 | 1.79 | 2.5661 | 2.9373 | 2.24656 | 2.645244 |  | 849.2826 | 0.308 | 0.206 | 0.375 | 0.889 | 34.6 | 23.2 | 42.2 | 100 | 2.62 | 1.75 | 3.18 | 7.55 | Os resultados da análise química apresentaram uma retenção do produto de acordo com o padrão mínimo exigido pela norma ABNT NBR 16143
| UFV-M-17 | Finalizada |  |  | 2024-03-07 | 2024-03-07 | 2024-03-13 | LiptosFlora | Tangará da Serra | MT | Madeira |  | CCA - C | Bagueta | Corymbia | Amostra 09 (Citriodoro) | [6 empty] | Mourões | 6.5 | NBR 16143 | 1 | Profunda e regular | Indica a penetração profunda e uniforme em toda a extensão do alburno. | [7 empty] | 11.31 | 11.17 | 11.74 | 11.44 | 11.38 | 1.1408 | 26.45 | 29.43 | 22.21 | 26.87 | 32.67 | 2.7526 | 2.179 | 2.431 | 1.727 | 2.1584 | 2.6178 | 2.22264 | 2.813533 |  | 789.9819 | 0.336 | 0.219 | 0.411 | 0.966 | 34.8 | 22.7 | 42.5 | 100 | 2.65 | 1.73 | 3.25 | 7.63 | Os resultados da análise química apresentaram uma retenção do produto de acordo com o padrão mínimo exigido pela norma ABNT NBR 16143
54888 | UFV-M-18 | Finalizada | 39.861.262/0001-86 |  | 2024-03-19 | 2024-03-19 | 2024-03-22 | SC Madeiras LTDA | Olhos D'Água | MG | Madeira | scmadeira21@gmail.com | CCA - C | Torete | Eucalyptus | Amostra 2 - 14x16 - 4,0 | [6 empty] | Mourões | 6.5 | NBR 16143 | 4 | Parcial e irregular | Indica a penetração desuniforme e não total pela extensão do alburno. | [7 empty] | 11.42 | 11.56 | 11.57 | 11.25 | 11.5 | 1.146 | 11.68 | 11.42 | 12.34 | 11.44 | 13.66 | 1.2108 | 1.0616 | 1.0277 | 1.112 | 0.9603 | 1.198 | 1.07192 | 1.248911 |  | 858.2837 | 0.152 | 0.068 | 0.101 | 0.321 | 47.4 | 21.2 | 31.4 | 100 | 1.3 | 0.58 | 0.87 | 2.75 | Os resultados da análise química apresentaram uma retenção do produto inferior ao padrão mínimo exigido pela norma ABNT NBR 16143
54888 | UFV-M-19 | Finalizada | 39.861.262/0001-86 |  | 2024-03-19 | 2024-03-19 | 2024-03-25 | SC Madeiras LTDA | Olhos D'Água | MG | Madeira | scmadeira21@gmail.com | CCA - C | Torete | Eucalyptus | Amostra 3 - 08x10 - 3,0m | [6 empty] | Mourões | 6.5 | NBR 16143 | 2 | Profunda e irregular | Indica a penetração profunda, mas desuniforme em toda a extensão do alburno. | [7 empty] | 11.54 | 11.44 | 11.6 | 11.7 | 11.2 | 1.1496 | 9.83 | 9.73 | 8.79 | 11.33 | 8.58 | 0.9652 | 0.743 | 0.7391 | 0.6841 | 0.9109 | 0.6995 | 0.75532 | 1.001845 |  | 753.9287 | 0.241 | 0.123 | 0.215 | 0.579 | 41.7 | 21.2 | 37.1 | 100 | 1.82 | 0.93 | 1.62 | 4.37 | Os resultados da análise química apresentaram uma retenção do produto inferior ao padrão mínimo exigido pela norma ABNT NBR 16143
54888 | UFV-M-20 | Finalizada | 39.861.262/0001-86 |  | 2024-03-19 | 2024-03-19 | 2024-03-25 | SC Madeiras LTDA | Olhos D'Água | MG | Madeira | scmadeira21@gmail.com | CCA - C | Torete | Eucalyptus | Amostra 4 - 12x14 - 8,0m | [6 empty] | Mourões | 6.5 | NBR 16143 | 2 | Profunda e irregular | Indica a penetração profunda, mas desuniforme em toda a extensão do alburno. | [7 empty] | 11.25 | 11.36 | 11.35 | 11.38 | 11.37 | 1.1342 | 8.36 | 6.41 | 7.23 | 9.96 | 10.84 | 0.856 | 0.6146 | 0.5056 | 0.5582 | 0.804 | 0.8768 | 0.67184 | 0.8648543 |  | 776.8245 | 0.261 | 0.125 | 0.222 | 0.608 | 43 | 20.5 | 36.5 | 100 | 2.03 | 0.97 | 1.72 | 4.72 | Os resultados da análise química apresentaram uma retenção do produto inferior ao padrão mínimo exigido pela norma ABNT NBR 16143
| UFV-M-21 | Finalizada | 03.676.002/0001-93 |  | 2024-03-20 | 2024-03-21 | 2024-03-25 | Madtrat | Santa Cruz do Rio Pardo | SP | Madeira | qualidade@madtrat.com.br | CCA - C | Bagueta | E. urophylla | VCS0002 | [6 empty] | Mourões | 6.5 | NBR 16143 | 1 | Profunda e regular | Indica a penetração profunda e uniforme em toda a extensão do alburno. | [7 empty] | 11.07 | 11.12 | 11.83 | 10.89 | 11.03 | 1.1188 | 21.54 | 21.85 | 26.06 | 21.06 | 21.29 | 2.236 | 1.9721 | 2.0097 | 2.4729 | 1.9235 | 1.9341 | 2.06246 | 2.198197 |  | 938.2508 | 0.248 | 0.129 | 0.264 | 0.641 | 38.7 | 20.2 | 41.1 | 100 | 2.33 | 1.21 | 2.48 | 6.02 | Os resultados da análise química apresentaram uma retenção do produto inferior ao padrão mínimo exigido pela norma ABNT NBR 16143
| UFV-M-22 | Finalizada |  |  | 2024-03-26 | 2024-03-26 | 2024-04-01 | Lagoão Tratamento de Madeira Eirelli | Araranguá | SC | Madeira | tratasul@yahoo.com.br | CCA - C | Torete | Sem identificação | Amostra 01 - 4x6 | [6 empty] | Mourões | 6.5 | NBR 16143 | 1 | Profunda e regular | Indica a penetração profunda e uniforme em toda a extensão do alburno. | [7 empty] | 11.92 | 11.82 | 11.56 | 11.81 | 11.96 | 1.1814 | 8.89 | 12.08 | 20.32 | 15.24 | 13.76 | 1.4058 | 0.4183 | 0.6039 | 0.9759 | 0.7573 | 0.683 | 0.68768 | 1.541017 |  | 446.2508 | 1.617 | 0.308 | 0.944 | 2.869 | 56.4 | 10.7 | 32.9 | 100 | 7.22 | 1.37 | 4.21 | 12.8 | Os resultados da análise química apresentaram uma retenção do produto de acordo com o padrão mínimo exigido pela norma ABNT NBR 16143
| UFV-M-23 | Finalizada |  |  | 2024-03-26 | 2024-03-26 | 2024-04-01 | Lagoão Tratamento de Madeira Eirelli | Araranguá | SC | Madeira | tratasul@yahoo.com.br | CCA - C | Torete | Sem identificação | Amostra 02 - 8x10 | [6 empty] | Mourões | 6.5 | NBR 16143 | 1 | Profunda e regular | Indica a penetração profunda e uniforme em toda a extensão do alburno. | [7 empty] | 11.33 | 11.16 | 11.94 | 10.91 | 11.2 | 1.1308 | 8.93 | 8.11 | 9.31 | 14.46 | 12.59 | 1.068 | 0.5661 | 0.4716 | 0.6105 | 0.8997 | 0.7938 | 0.66834 | 1.072588 |  | 623.11 | 0.692 | 0.167 | 0.527 | 1.386 | 49.9 | 12.1 | 38 | 100 | 4.31 | 1.04 | 3.28 | 8.63 | Os resultados da análise química apresentaram uma retenção do produto de acordo com o padrão mínimo exigido pela norma ABNT NBR 16143
| UFV-M-24 | Finalizada |  |  | 2024-03-26 | 2024-03-26 | 2024-04-01 | Lagoão Tratamento de Madeira Eirelli | Araranguá | SC | Madeira | tratasul@yahoo.com.br | CCA - C | Torete | Sem identificação | Amostra 03 - 10x12 | [6 empty] | Mourões | 6.5 | NBR 16143 | 1 | Profunda e regular | Indica a penetração profunda e uniforme em toda a extensão do alburno. | [7 empty] | 11.96 | 11.44 | 11.72 | 11.62 | 11.78 | 1.1704 | 13.4 | 18.1 | 19.08 | 9.68 | 20.5 | 1.6152 | 0.5813 | 0.8206 | 0.9028 | 0.4684 | 0.9227 | 0.73916 | 1.73774 |  | 425.3571 | 0.951 | 0.215 | 0.569 | 1.735 | 54.8 | 12.4 | 32.8 | 100 | 4.05 | 0.91 | 2.42 | 7.38 | Os resultados da análise química apresentaram uma retenção do produto de acordo com o padrão mínimo exigido pela norma ABNT NBR 16143
| UFV-M-25 | Finalizada |  |  | 2024-03-26 | 2024-03-26 | 2024-04-01 | Lagoão Tratamento de Madeira Eirelli | Araranguá | SC | Madeira | tratasul@yahoo.com.br | CCA - C | Torete | Sem identificação | Amostra 04 - 10x12 | [6 empty] | Mourões | 6.5 | NBR 16143 | 1 | Profunda e regular | Indica a penetração profunda e uniforme em toda a extensão do alburno. | [7 empty] | 11.94 | 11.82 | 11.97 | 11.52 | 11.93 | 1.1836 | 11.03 | 14.64 | 15.26 | 16.06 | 10.05 | 1.3408 | 0.7113 | 0.8829 | 0.9201 | 0.9064 | 0.6367 | 0.81148 | 1.475244 |  | 550.065 | 0.642 | 0.107 | 0.435 | 1.184 | 54.3 | 9 | 36.7 | 100 | 3.53 | 0.59 | 2.39 | 6.51 | Os resultados da análise química apresentaram uma retenção do produto de acordo com o padrão mínimo exigido pela norma ABNT NBR 16143
| UFV-M-26 | Finalizada |  |  | 2024-03-26 | 2024-03-26 | 2024-04-01 | Lagoão Tratamento de Madeira Eirelli | Araranguá | SC | Madeira | tratasul@yahoo.com.br | CCA - C | Torete | Sem identificação | Amostra 05 - 10x12 | [6 empty] | Mourões | 6.5 | NBR 16143 | 1 | Profunda e regular | Indica a penetração profunda e uniforme em toda a extensão do alburno. | [7 empty] | 11.72 | 11.7 | 11.88 | 11.53 | 11.93 | 1.1752 | 14.21 | 13.48 | 13.31 | 14.32 | 13.84 | 1.3832 | 0.7141 | 0.6824 | 0.7733 | 0.6775 | 0.7361 | 0.71668 | 1.50037 |  | 477.6688 | 1.431 | 0.27 | 0.865 | 2.566 | 55.8 | 10.5 | 33.7 | 100 | 6.84 | 1.29 | 4.13 | 12.26 | Os resultados da análise química apresentaram uma retenção do produto de acordo com o padrão mínimo exigido pela norma ABNT NBR 16143
| UFV-M-27 | Finalizada |  |  | 2024-03-26 | 2024-03-26 | 2024-04-01 | Lagoão Tratamento de Madeira Eirelli | Araranguá | SC | Madeira | tratasul@yahoo.com.br | CCA - C | Torete | Sem identificação | Amostra 06 - 10x12 | [6 empty] | Mourões | 6.5 | NBR 16143 | 1 | Profunda e regular | Indica a penetração profunda e uniforme em toda a extensão do alburno. | [7 empty] | 11.79 | 11.95 | 11.91 | 11.91 | 11.98 | 1.1908 | 18.16 | 16.95 | 16.01 | 16.26 | 17.83 | 1.7042 | 0.9491 | 0.9094 | 0.8452 | 1.0826 | 1.0945 | 0.97616 | 1.897965 |  | 514.3194 | 1.317 | 0.233 | 0.843 | 2.393 | 55.1 | 9.7 | 35.2 | 100 | 6.77 | 1.2 | 4.34 | 12.31 | Os resultados da análise química apresentaram uma retenção do produto de acordo com o padrão mínimo exigido pela norma ABNT NBR 16143
| UFV-M-28 | Finalizada |  |  | 2024-04-17 | 2024-04-24 | 2024-04-26 | Lua Madeira Imunizada | Nova União | MG | Madeira | luamadeira@luamadeira.com.br | CCA - C | Torete | Madeira nativa | I2 - 06 a 08 | [6 empty] | Dormentes | 9.6 | NBR 16143 | 1 | Profunda e regular | Indica a penetração profunda e uniforme em toda a extensão do alburno. | [7 empty] | 11.95 | 11.46 | 11.92 | 11.92 | 11.4 | 1.173 | 13.25 | 10.98 | 11.99 | 9.42 | 14.14 | 1.1956 | 1.2415 | 1.0425 | 1.1116 | 0.89 | 1.2879 | 1.1147 | 1.292028 |  | 862.7524 | 0.905 | 0.335 | 0.661 | 1.901 | 47.6 | 17.6 | 34.8 | 100 | 7.81 | 2.89 | 5.7 | 16.4 | Os resultados da análise química apresentaram uma retenção do produto de acordo com o padrão mínimo exigido pela norma ABNT NBR 16143
| UFV-M-29 | Finalizada |  |  | 2024-04-17 | 2024-04-24 | 2024-04-26 | Lua Madeira Imunizada | Nova União | MG | Madeira | luamadeira@luamadeira.com.br | CCA - C | Torete | Madeira nativa | I3 - 08 a 10 | [6 empty] | Dormentes | 9.6 | NBR 16143 | 2 | Profunda e irregular | Indica a penetração profunda, mas desuniforme em toda a extensão do alburno. | [7 empty] | 11.42 | 11.96 | 11.96 | 11.87 | 11.62 | 1.1766 | 14.35 | 14.2 | 19.07 | 13.4 | 11.77 | 1.4558 | 1.3593 | 1.3506 | 1.8113 | 1.272 | 1.112 | 1.38104 | 1.582885 |  | 872.483 | 0.766 | 0.357 | 0.785 | 1.908 | 40.1 | 18.7 | 41.2 | 100 | 6.68 | 3.11 | 6.85 | 16.64 | Os resultados da análise química apresentaram uma retenção do produto de acordo com o padrão mínimo exigido pela norma ABNT NBR 16143
| UFV-M-30 | Finalizada |  |  | 2024-04-17 | 2024-04-24 | 2024-04-26 | Lua Madeira Imunizada | Nova União | MG | Madeira | luamadeira@luamadeira.com.br | CCA - C | Torete | Madeira nativa | I4 - 12 a 14 | [6 empty] | Dormentes | 9.6 | NBR 16143 | 3 | Parcial e regular | Indica a penetração uniforme, mas não total pela extensão do alburno. | [7 empty] | 11.91 | 11.69 | 11.93 | 11.93 | 11.94 | 1.188 | 12.39 | 15.41 | 19.3 | 16.7 | 15.26 | 1.5812 | 1.166 | 1.5359 | 1.7578 | 1.5878 | 1.523 | 1.5141 | 1.752708 |  | 863.8632 | 0.681 | 0.309 | 0.58 | 1.57 | 43.4 | 19.7 | 36.9 | 100 | 5.88 | 2.67 | 5.01 | 13.56 | Os resultados da análise química apresentaram uma retenção do produto de acordo com o padrão mínimo exigido pela norma ABNT NBR 16143
| UFV-M-31 | Finalizada | 39.861.262/0001-86 |  | 2024-04-22 | 2024-04-24 | 2024-04-26 | SC Madeiras LTDA | Olhos D'Água | MG | Madeira | scmadeira21@gmail.com | CCA - C | Bagueta | Eucalyptus | Amostra 02 - 10x12 3,0m | [6 empty] | Mourões | 6.5 | NBR 16143 | 4 | Parcial e irregular | Indica a penetração desuniforme e não total pela extensão do alburno. | [7 empty] | 11.47 | 11.24 | 11.41 | 11.37 | 11.22 | 1.1342 | 11.37 | 9.92 | 6.8 | 8.59 | 6.25 | 0.8586 | 0.962 | 0.8598 | 0.477 | 0.798 | 0.4621 | 0.71178 | 0.8674812 |  | 820.5135 | 0.214 | 0.112 | 0.24 | 0.566 | 37.9 | 19.7 | 42.4 | 100 | 1.76 | 0.92 | 1.97 | 4.65 | Os resultados da análise química apresentaram uma retenção do produto inferior ao padrão mínimo exigido pela norma ABNT NBR 16143
| UFV-M-32 | Finalizada | 39.861.262/0001-86 |  | 2024-04-22 | 2024-04-24 | 2024-04-26 | SC Madeiras LTDA | Olhos D'Água | MG | Madeira | scmadeira21@gmail.com | CCA - C | Bagueta | Eucalyptus | Amostra 03 - 08x10 2,2m | [6 empty] | Mourões | 6.5 | NBR 16143 | 2 | Profunda e irregular | Indica a penetração profunda, mas desuniforme em toda a extensão do alburno. | [7 empty] | 11.61 | 11.1 | 11.91 | 11.86 | 11.73 | 1.1642 | 7.81 | 12.5 | 13.98 | 14.25 | 13.94 | 1.2496 | 0.4979 | 0.7897 | 0.8254 | 0.9296 | 0.8889 | 0.7863 | 1.330197 |  | 591.1153 | 0.293 | 0.159 | 0.263 | 0.715 | 41 | 22.2 | 36.8 | 100 | 1.73 | 0.94 | 1.55 | 4.22 | Os resultados da análise química apresentaram uma retenção do produto inferior ao padrão mínimo exigido pela norma ABNT NBR 16143
| UFV-M-33 | Finalizada |  |  | 2024-04-17 | 2024-04-24 | 2024-04-26 | Lua Madeira Imunizada | Nova União | MG | Madeira | luamadeira@luamadeira.com.br | CCA - C | Torete | Madeira nativa | Casq.1 | [6 empty] | Dormentes | 9.6 | NBR 16143 | 1 | Profunda e regular | Indica a penetração profunda e uniforme em toda a extensão do alburno. | [7 empty] | 11.85 | 11.95 | 11.77 | 11.88 | 11.97 | 1.1884 | 17.96 | 15.73 | 13.5 | 15.31 | 13.85 | 1.527 | 1.7112 | 1.5567 | 1.3233 | 1.4655 | 1.3617 | 1.48368 | 1.693769 |  | 875.9636 | 0.618 | 0.327 | 0.747 | 1.692 | 36.5 | 19.3 | 44.2 | 100 | 5.41 | 2.86 | 6.54 | 14.81 | Os resultados da análise química apresentaram uma retenção do produto de acordo com o padrão mínimo exigido pela norma ABNT NBR 16143
| UFV-M-34 | Finalizada | 03.676.002/0001-93 |  | 2024-05-14 | 2024-05-14 | 2024-05-16 | Madtrat | Santa Cruz do Rio Pardo | SP | Madeira | qualidade@madtrat.com.br | CCA - C | Bagueta | Citriodora | VCS0003 | [6 empty] | Mourões | 6.5 | NBR 16143 | 3 | Parcial e regular | Indica a penetração uniforme, mas não total pela extensão do alburno. | [7 empty] | 11 | 11.89 | 11.93 | 11.77 | 11.47 | 1.1612 | 9.86 | 10.28 | 9.57 | 8.15 | 8.27 | 0.9226 | 0.7689 | 0.8081 | 0.6763 | 0.623 | 0.6158 | 0.69842 | 0.9770513 |  | 714.8243 | 0.291 | 0.175 | 0.309 | 0.775 | 37.5 | 22.6 | 39.9 | 100 | 2.08 | 1.25 | 2.21 | 5.54 | Os resultados da análise química apresentaram uma retenção do produto inferior ao padrão mínimo exigido pela norma ABNT NBR 16143
| UFV-M-35 | Finalizada |  |  | 2024-06-05 | 2024-06-06 | 2024-06-11 | Comércio de Madeiras Tratadas | Bilac | SP | Madeira | serrarialoureiro@hotmail.com | CCA - C | Torete | Sem identificação | - | [6 empty] | Estacas - Solo | 6.5 | NBR 16143 | 4 | Parcial e irregular | Indica a penetração desuniforme e não total pela extensão do alburno. | [7 empty] | 11.64 | 11.58 | 11.73 | 11.91 | 11.73 | 1.1718 | 9.78 | 11.02 | 10.42 | 9.48 | 9.19 | 0.9978 | 0.8272 | 0.9068 | 0.9016 | 0.8536 | 0.8183 | 0.8615 | 1.07607 |  | 800.5988 | 0.235 | 0.118 | 0.206 | 0.559 | 42.1 | 21.1 | 36.8 | 100 | 1.88 | 0.94 | 1.65 | 4.47 | Os resultados da análise química apresentaram uma retenção do produto inferior ao padrão mínimo exigido pela norma ABNT NBR 16143
| UFV-M-36 | Finalizada |  |  | 2024-06-05 | 2024-06-06 | 2024-06-11 | Comércio de Madeiras Tratadas | Bilac | SP | Madeira | serrarialoureiro@hotmail.com | CCA - C | Torete | Sem identificação | 2016 | [6 empty] | Estacas - Solo | 6.5 | NBR 16143 | 4 | Parcial e irregular | Indica a penetração desuniforme e não total pela extensão do alburno. | [7 empty] | 11.87 | 11.79 | 11.84 | 11.44 | 11.3 | 1.1648 | 9.72 | 7.99 | 9.39 | 8.55 | 10.19 | 0.9168 | 0.7871 | 0.675 | 0.6848 | 0.5201 | 0.6401 | 0.66142 | 0.9769385 |  | 677.0334 | 0.248 | 0.117 | 0.074 | 0.439 | 56.5 | 26.6 | 16.9 | 100 | 1.68 | 0.79 | 0.5 | 2.97 | Os resultados da análise química apresentaram uma retenção do produto inferior ao padrão mínimo exigido pela norma ABNT NBR 16143
| UFV-M-37 | Finalizada | 03.676.002/0001-93 |  | 2024-06-27 | 2024-06-28 | 2024-07-01 | Madtrat | Santa Cruz do Rio Pardo | SP | Madeira | qualidade@madtrat.com.br | CCA - C | Bagueta | Citriodora | VCS0004 | [6 empty] | Mourões | 6.5 | NBR 16143 | 1 | Profunda e regular | Indica a penetração profunda e uniforme em toda a extensão do alburno. | [7 empty] | 11.41 | 11.21 | 11.25 | 11.5 | 11.44 | 1.1362 | 25.59 | 25.24 | 26 | 27.32 | 26.18 | 2.6066 | 2.4111 | 2.304 | 2.3082 | 2.422 | 2.2363 | 2.33632 | 2.642858 |  | 884.0127 | 0.376 | 0.208 | 0.333 | 0.917 | 41.1 | 22.6 | 36.3 | 100 | 3.32 | 1.84 | 2.94 | 8.1 | Os resultados da análise química apresentaram uma retenção do produto de acordo com o padrão mínimo exigido pela norma ABNT NBR 16143
| UFV-M-38 | Finalizada | 12.596.339/0001-81 |  | 2024-06-27 | 2024-06-28 | 2024-07-01 | Madimune | Coxim | MS | Madeira | madimunecoxim@gmail.com | CCA - C | Bagueta | Eucalyptus | 15/SB | [6 empty] | Mourões | 6.5 | NBR 16143 | 5 | Sem Reação do Cromoazurol | Sem Reação do Cromoazurol | [7 empty] | 11.52 | 11.95 | 11.93 | 11.58 | 11.9 | 1.1776 | 24.08 | 25.85 | 25.15 | 30.35 | 27.94 | 2.6674 | 2.4798 | 2.6123 | 2.5726 | 3.0888 | 2.7492 | 2.70054 | 2.905184 |  | 929.5591 | 0.148 | 0.066 | 0.01 | 0.224 | 65.9 | 29.5 | 4.6 | 100 | 1.38 | 0.61 | 0.09 | 2.08 | Os resultados da análise química apresentaram uma retenção do produto inferior ao padrão mínimo exigido pela norma ABNT NBR 16143
| UFV-M-39 | Finalizada | 12.596.339/0001-81 |  | 2024-06-27 | 2024-06-28 | 2024-07-01 | Madimune | Coxim | MS | Madeira | madimunecoxim@gmail.com | CCA - C | Bagueta | Eucalyptus | 17/24 | [6 empty] | Mourões | 6.5 | NBR 16143 | 1 | Profunda e regular | Indica a penetração profunda e uniforme em toda a extensão do alburno. | [7 empty] | 11.82 | 11.86 | 11.9 | 11.4 | 11.39 | 1.1674 | 32.45 | 29.64 | 35.77 | 30.85 | 37.9 | 3.3322 | 2.5642 | 2.4577 | 3.0102 | 2.4762 | 3.1185 | 2.72536 | 3.566649 |  | 764.1235 | 0.382 | 0.193 | 0.369 | 0.944 | 40.5 | 20.5 | 39 | 100 | 2.92 | 1.47 | 2.82 | 7.21 | Os resultados da análise química apresentaram uma retenção do produto de acordo com o padrão mínimo exigido pela norma ABNT NBR 16143
| UFV-M-40 | Finalizada | 12.596.339/0001-81 |  | 2024-07-09 | 2024-07-09 | 2024-07-11 | Madimune | Coxim | MS | Madeira | madimunecoxim@gmail.com | CCA - C | Bagueta | Eucalyptus | 18/24 | [6 empty] | Mourões | 6.5 | NBR 16143 | 1 | Profunda e regular | Indica a penetração profunda e uniforme em toda a extensão do alburno. | [7 empty] | 11.8 | 10.52 | 11.88 | 11.89 | 11.75 | 1.1568 | 15.12 | 15.5 | 18.83 | 16.39 | 20.62 | 1.7292 | 1.4233 | 1.4047 | 1.682 | 1.4613 | 1.8731 | 1.56888 | 1.817405 |  | 863.2529 | 0.362 | 0.164 | 0.313 | 0.839 | 43.1 | 19.5 | 37.4 | 100 | 3.12 | 1.42 | 2.7 | 7.24 | Os resultados da análise química apresentaram uma retenção do produto de acordo com o padrão mínimo exigido pela norma ABNT NBR 16143
| UFV-M-41 | Finalizada | 03.676.002/0001-93 |  | 2024-07-18 | 2024-07-18 | 2024-07-19 | Madtrat | Santa Cruz do Rio Pardo | SP | Madeira | qualidade@madtrat.com.br | CCA - C | Bagueta | Citriodora | VCS0005 | [6 empty] | Mourões | 6.5 | NBR 16143 | 1 | Profunda e regular | Indica a penetração profunda e uniforme em toda a extensão do alburno. | [7 empty] | 11.99 | 11.98 | 11.93 | 11.93 | 11.98 | 1.1962 | 26.94 | 26.62 | 24.79 | 24.78 | 25.36 | 2.5698 | 2.509 | 2.4959 | 2.2988 | 2.3479 | 2.4339 | 2.4171 | 2.887997 |  | 836.9467 | 0.276 | 0.161 | 0.303 | 0.74 | 37.3 | 21.7 | 41 | 100 | 2.31 | 1.35 | 2.54 | 6.2 | Os resultados da análise química apresentaram uma retenção do produto inferior ao padrão mínimo exigido pela norma ABNT NBR 16143
| UFV-M-42 | Finalizada | 94.789.468/0001-50 |  | 2024-07-18 | 2024-07-19 | 2024-07-23 | Rasip Alimentos LTDA | Vacaria | RS | Madeira | julio.andrighetti@rar.ind.br | CCA - C | Torete | Sem identificação | Palanque cabeceira | [6 empty] | Mourões | 6.5 | NBR 16143 | 2 | Profunda e irregular | Indica a penetração profunda, mas desuniforme em toda a extensão do alburno. | [7 empty] | 11.74 | 11.71 | 11.89 | 11.74 | 11.77 | 1.177 | 16.03 | 15.27 | 17.97 | 19.49 | 19.48 | 1.7648 | 1.119 | 1.0727 | 1.2677 | 1.4014 | 1.4073 | 1.25362 | 1.920164 |  | 652.8713 | 0.472 | 0.225 | 0.431 | 1.128 | 41.8 | 20 | 38.2 | 100 | 3.08 | 1.47 | 2.81 | 7.36 | Os resultados da análise química apresentaram uma retenção do produto de acordo com o padrão mínimo exigido pela norma ABNT NBR 16143
| UFV-M-43 | Finalizada | 94.789.468/0001-50 |  | 2024-07-18 | 2024-07-19 | 2024-07-23 | Rasip Alimentos LTDA | Vacaria | RS | Madeira | julio.andrighetti@rar.ind.br | CCA - C | Torete | Sem identificação | Palanque meio | [6 empty] | Mourões | 6.5 | NBR 16143 | 1 | Profunda e regular | Indica a penetração profunda e uniforme em toda a extensão do alburno. | [7 empty] | 11.69 | 11.76 | 11.67 | 11.78 | 11.72 | 1.1724 | 13.94 | 13.51 | 12.5 | 12.64 | 13.04 | 1.3126 | 0.8131 | 0.7818 | 0.7459 | 0.833 | 0.7849 | 0.79174 | 1.417013 |  | 558.7386 | 0.796 | 0.321 | 0.559 | 1.676 | 47.5 | 19.1 | 33.4 | 100 | 4.45 | 1.79 | 3.12 | 9.36 | Os resultados da análise química apresentaram uma retenção do produto de acordo com o padrão mínimo exigido pela norma ABNT NBR 16143
| UFV-M-44 | Finalizada | 12.596.339/0001-81 |  | 2024-08-14 | 2024-08-14 | 2024-08-14 | Madimune | Coxim | MS | Madeira | madimunecoxim@gmail.com | CCA - C | Bagueta | Eucalyptus | 19/24 | [6 empty] | Mourões | 6.5 | NBR 16143 | 1 | Profunda e regular | Indica a penetração profunda e uniforme em toda a extensão do alburno. | [7 empty] | 11.76 | 11.78 | 11.84 | 11.85 | 11.79 | 1.1804 | 28.32 | 27.45 | 28.7 | 27.7 | 26.77 | 2.7788 | 2.5222 | 2.4446 | 2.5494 | 2.4809 | 2.359 | 2.47122 | 3.040924 |  | 812.6543 | 0.376 | 0.206 | 0.378 | 0.96 | 39.2 | 21.4 | 39.4 | 100 | 3.06 | 1.67 | 3.07 | 7.8 | Os resultados da análise química apresentaram uma retenção do produto de acordo com o padrão mínimo exigido pela norma ABNT NBR 16143
| UFV-M-45 | Finalizada | 12.596.339/0001-81 |  | 2024-08-21 | 2024-08-21 | 2024-08-23 | Madimune | Coxim | MS | Madeira | madimunecoxim@gmail.com | CCA - C | Bagueta | Eucalyptus | 20/24 | [6 empty] | Mourões | 6.5 | NBR 16143 | 1 | Profunda e regular | Indica a penetração profunda e uniforme em toda a extensão do alburno. | [7 empty] | 11.58 | 11.64 | 11.68 | 11.63 | 11.82 | 1.167 | 22.72 | 27.48 | 23.19 | 22.62 | 29.39 | 2.508 | 2.0253 | 2.3976 | 2.065 | 1.9622 | 2.5151 | 2.19304 | 2.68262 |  | 817.4994 | 0.39 | 0.201 | 0.358 | 0.949 | 41.1 | 21.2 | 37.7 | 100 | 3.19 | 1.64 | 2.93 | 7.76 | Os resultados da análise química apresentaram uma retenção do produto de acordo com o padrão mínimo exigido pela norma ABNT NBR 16143
| UFV-M-46 | Finalizada |  |  | 2024-09-11 | 2024-09-11 | 2024-09-13 | Utramad Madeiras LTDA | Capelinha | MG | Madeira | secretaria@utramadmg.com | CCA - C | Torete | Cloeziana | 06/08 | [6 empty] | Mourões | 6.5 | NBR 16143 | 5 | Sem Reação do Cromoazurol | Sem Reação do Cromoazurol | [7 empty] | 11.76 | 11.86 | 11.5 | 11.8 | 11.6 | 1.1704 | 10.53 | 9.49 | 9.88 | 11.42 | 10.31 | 1.0326 | 0.6923 | 0.6148 | 0.6352 | 0.7289 | 0.6629 | 0.66682 | 1.11094 |  | 600.2304 | 0.212 | 0.127 | 0.224 | 0.563 | 37.7 | 22.6 | 39.7 | 100 | 1.27 | 0.76 | 1.34 | 3.37 | Os resultados da análise química apresentaram uma retenção do produto inferior ao padrão mínimo exigido pela norma ABNT NBR 16143
| UFV-M-47 | Finalizada |  |  | 2024-09-11 | 2024-09-11 | 2024-09-13 | Utramad Madeiras LTDA | Capelinha | MG | Madeira | secretaria@utramadmg.com | CCA - C | Torete | Cloeziana | 10/12 | [6 empty] | Mourões | 6.5 | NBR 16143 | 5 | Sem Reação do Cromoazurol | Sem Reação do Cromoazurol | [7 empty] | 11.45 | 11.73 | 11.37 | 11.85 | 11.85 | 1.165 | 8.69 | 9.03 | 8.54 | 10.03 | 8.28 | 0.8914 | 0.6585 | 0.6672 | 0.6074 | 0.7497 | 0.6154 | 0.65964 | 0.9501985 |  | 694.2128 | 0.159 | 0.089 | 0.166 | 0.414 | 38.4 | 21.6 | 40 | 100 | 1.1 | 0.62 | 1.15 | 2.87 | Os resultados da análise química apresentaram uma retenção do produto inferior ao padrão mínimo exigido pela norma ABNT NBR 16143
| UFV-M-48 | Finalizada |  |  | 2024-09-11 | 2024-09-11 | 2024-09-13 | Utramad Madeiras LTDA | Capelinha | MG | Madeira | secretaria@utramadmg.com | CCA - C | Torete | Cloeziana | 12/14 | [6 empty] | Mourões | 6.5 | NBR 16143 | 5 | Sem Reação do Cromoazurol | Sem Reação do Cromoazurol | [7 empty] | 11.8 | 11.84 | 11.74 | 11.72 | 11.84 | 1.1788 | 10.71 | 11.27 | 8.2 | 10 | 6.7 | 0.9376 | 0.884 | 0.8535 | 0.6452 | 0.7734 | 0.5211 | 0.73544 | 1.023264 |  | 718.7196 | 0.242 | 0.107 | 0.19 | 0.539 | 44.8 | 19.9 | 35.3 | 100 | 1.74 | 0.77 | 1.37 | 3.88 | Os resultados da análise química apresentaram uma retenção do produto inferior ao padrão mínimo exigido pela norma ABNT NBR 16143
| UFV-M-49 | Finalizada |  |  | 2024-09-11 | 2024-09-11 | 2024-09-13 | Utramad Madeiras LTDA | Capelinha | MG | Madeira | secretaria@utramadmg.com | CCA - C | Torete | Cloeziana | 14/16 | [6 empty] | Mourões | 6.5 | NBR 16143 | 5 | Sem Reação do Cromoazurol | Sem Reação do Cromoazurol | [7 empty] | 11.89 | 11.87 | 11.9 | 11.94 | 11.87 | 1.1894 | 10.79 | 11.43 | 9.18 | 11.97 | 10.45 | 1.0764 | 1.0019 | 0.8747 | 0.6184 | 0.9165 | 0.9105 | 0.8644 | 1.195968 |  | 722.762 | 0.192 | 0.108 | 0.176 | 0.476 | 40.3 | 22.6 | 37.1 | 100 | 1.39 | 0.78 | 1.27 | 3.44 | Os resultados da análise química apresentaram uma retenção do produto inferior ao padrão mínimo exigido pela norma ABNT NBR 16143
| UFV-M-50 | Finalizada | 03.676.002/0001-93 |  | 2024-09-24 | 2024-09-24 | 2024-09-25 | Madtrat | Santa Cruz do Rio Pardo | SP | Madeira | qualidade@madtrat.com.br | CCA - C | Bagueta | Citriodora | VCS0006 | [6 empty] | Mourões | 6.5 | NBR 16143 | 1 | Profunda e regular | Indica a penetração profunda e uniforme em toda a extensão do alburno. | [7 empty] | 11.98 | 12 | 11.98 | 11.99 | 11.97 | 1.1984 | 19.22 | 16.33 | 19.99 | 24.05 | 17.07 | 1.9332 | 1.208 | 1.4533 | 1.5563 | 2.1335 | 1.5602 | 1.58226 | 2.180571 |  | 725.6172 | 0.415 | 0.21 | 0.36 | 0.985 | 42.1 | 21.3 | 36.6 | 100 | 3.01 | 1.52 | 2.61 | 7.14 | Os resultados da análise química apresentaram uma retenção do produto de acordo com o padrão mínimo exigido pela norma ABNT NBR 16143
| UFV-M-51 | Finalizada | 12.596.339/0001-81 |  | 2024-10-02 | 2024-10-03 | 2024-10-07 | Madimune | Coxim | MS | Madeira | madimunecoxim@gmail.com | CCA - C | Bagueta | Eucalyptus | 23/24 | [6 empty] | Mourões | 6.5 | NBR 16143 | 2 | Profunda e irregular | Indica a penetração profunda, mas desuniforme em toda a extensão do alburno. | [7 empty] | 11.63 | 11.52 | 11.78 | 11.68 | 11.63 | 1.1648 | 17.1 | 21.17 | 21.04 | 17.21 | 14.78 | 1.826 | 1.5032 | 1.8772 | 1.9008 | 1.5262 | 1.3261 | 1.6267 | 1.945778 |  | 836.015 | 0.275 | 0.153 | 0.244 | 0.672 | 40.9 | 22.8 | 36.3 | 100 | 2.3 | 1.28 | 2.04 | 5.62 | Os resultados da análise química apresentaram uma retenção do produto inferior ao padrão mínimo exigido pela norma ABNT NBR 16143
| UFV-M-52 | Finalizada |  |  | 2024-10-14 | 2024-10-14 | 2024-10-15 | Lua Madeira Imunizada | Nova União | MG | Madeira | producao@luamadeira.com.br | CCA - C | Torete | Eucalyptus | I 2 | [6 empty] | Mourões | 6.5 | NBR 16143 | 2 | Profunda e irregular | Indica a penetração profunda, mas desuniforme em toda a extensão do alburno. | [7 empty] | 11.38 | 11.56 | 11.6 | 11.64 | 11.53 | 1.1542 | 12.91 | 12.22 | 10.35 | 12.55 | 12.24 | 1.2054 | 1.0429 | 0.9923 | 0.8724 | 1.027 | 1.0169 | 0.9903 | 1.261198 |  | 785.2059 | 0.441 | 0.223 | 0.44 | 1.104 | 40 | 20.2 | 39.8 | 100 | 3.46 | 1.75 | 3.45 | 8.66 | Os resultados da análise química apresentaram uma retenção do produto de acordo com o padrão mínimo exigido pela norma ABNT NBR 16143
| UFV-M-53 | Finalizada |  |  | 2024-10-14 | 2024-10-14 | 2024-10-15 | Lua Madeira Imunizada | Nova União | MG | Madeira | producao@luamadeira.com.br | CCA - C | Torete | Eucalyptus | I 3 | [6 empty] | Postes | 9.6 | NBR 16143 | 1 | Profunda e regular | Indica a penetração profunda e uniforme em toda a extensão do alburno. | [7 empty] | 11.49 | 11.71 | 11.66 | 11.64 | 11.73 | 1.1646 | 13.36 | 12.28 | 12.55 | 13.04 | 12.4 | 1.2726 | 0.9003 | 1.0844 | 1.0636 | 1.1517 | 0.7997 | 0.99994 | 1.355612 |  | 737.63 | 0.689 | 0.332 | 0.317 | 1.338 | 42 | 20.3 | 37.7 | 100 | 5.08 | 2.45 | 2.34 | 9.87 | Os resultados da análise química apresentaram uma retenção do produto de acordo com o padrão mínimo exigido pela norma ABNT NBR 16143
| UFV-M-54 | Finalizada | 12.596.339/0001-81 |  | 2024-10-16 | 2024-10-21 | 2024-10-22 | Madimune | Coxim | MS | Madeira | madimunecoxim@gmail.com | CCA - C | Bagueta | Eucalyptus | 24/24 | [6 empty] | Mourões | 6.5 | NBR 16143 | 3 | Parcial e regular | Indica a penetração uniforme, mas não total pela extensão do alburno. | [7 empty] | 11.62 | 11.83 | 11.85 | 11.65 | 11.74 | 1.1738 | 30.68 | 31.42 | 36.03 | 32.91 | 25.77 | 3.1362 | 2.7284 | 2.8068 | 3.1583 | 2.9119 | 2.274 | 2.77588 | 3.393766 |  | 817.9351 | 0.288 | 0.182 | 0.39 | 0.86 | 33.5 | 21.2 | 45.3 | 100 | 2.36 | 1.49 | 3.19 | 7.04 | Os resultados da análise química apresentaram uma retenção do produto de acordo com o padrão mínimo exigido pela norma ABNT NBR 16143
| UFV-M-55 | Finalizada |  |  | 2024-10-21 | 2024-10-21 | 2024-10-22 | Utramad Madeiras LTDA | Capelinha | MG | Madeira | secretaria@utramadmg.com | CCA - C | Torete | Cloeziana | 06x08 | [6 empty] | Postes | 9.6 | NBR 16143 | 5 | Sem Reação do Cromoazurol | Sem Reação do Cromoazurol | [7 empty] | 11.65 | 11.58 | 11.66 | 11.61 | 11.64 | 1.1628 | 10.52 | 8.91 | 9.54 | 10.46 | 8.28 | 0.9542 | 0.7423 | 0.6519 | 0.6615 | 0.7013 | 0.5893 | 0.66926 | 1.013303 |  | 660.4737 | 0.196 | 0.099 | 0.183 | 0.478 | 41 | 20.7 | 38.3 | 100 | 1.29 | 0.65 | 1.21 | 3.15 | Os resultados da análise química apresentaram uma retenção do produto inferior ao padrão mínimo exigido pela norma ABNT NBR 16143
| UFV-M-56 | Finalizada |  |  | 2024-10-21 | 2024-10-21 | 2024-10-22 | Utramad Madeiras LTDA | Capelinha | MG | Madeira | secretaria@utramadmg.com | CCA - C | Torete | Cloeziana | 08x10 | [6 empty] | Postes | 9.6 | NBR 16143 | 5 | Sem Reação do Cromoazurol | Sem Reação do Cromoazurol | [7 empty] | 11.75 | 11.75 | 11.63 | 11.55 | 11.66 | 1.1668 | 13 | 14.58 | 14.89 | 14.13 | 13.61 | 1.4042 | 0.9509 | 0.988 | 1.0654 | 1.0524 | 1.0216 | 1.01566 | 1.501453 |  | 676.4515 | 0.183 | 0.108 | 0.204 | 0.495 | 36.9 | 21.8 | 41.3 | 100 | 1.24 | 0.73 | 1.38 | 3.35 | Os resultados da análise química apresentaram uma retenção do produto inferior ao padrão mínimo exigido pela norma ABNT NBR 16143
| UFV-M-57 | Finalizada | 03.676.002/0001-93 |  | 2024-11-11 | 2024-11-12 | 2024-11-13 | Madtrat | Santa Cruz do Rio Pardo | SP | Madeira | qualidade@madtrat.com.br | CCA - C | Bagueta | Citriodora | VCS0007 | [6 empty] | Mourões | 6.5 | NBR 16143 | 2 | Profunda e irregular | Indica a penetração profunda, mas desuniforme em toda a extensão do alburno. | [7 empty] | 11.97 | 11.99 | 11.96 | 11.96 | 11.98 | 1.1972 | 23.4 | 18.9 | 22.35 | 23.75 | 25.29 | 2.2738 | 2.1143 | 1.7905 | 1.9866 | 2.1209 | 2.2425 | 2.05096 | 2.55962 |  | 801.2751 | 0.342 | 0.195 | 0.378 | 0.915 | 37.3 | 21.4 | 41.3 | 100 | 2.74 | 1.56 | 3.03 | 7.33 | Os resultados da análise química apresentaram uma retenção do produto de acordo com o padrão mínimo exigido pela norma ABNT NBR 16143
| UFV-M-58 | Finalizada | 39.957.452/0001-00 |  | 2024-11-11 | 2024-11-12 | 2024-11-18 | Bital Agro | Urbano Santos | MA | Madeira |  | CCA - C | Bagueta | Eucalyptus | T23 - 14/10 | [6 empty] | Mourões | 6.5 | NBR 16143 | 3 | Parcial e regular | Indica a penetração uniforme, mas não total pela extensão do alburno. | [7 empty] | 11.52 | 11.37 | 11.49 | 11.43 | 11.27 | 1.1416 | 15.48 | 14.35 | 13.66 | 13.32 | 13.11 | 1.3984 | 1.2851 | 1.1896 | 1.1172 | 1.0955 | 1.0627 | 1.15002 | 1.431361 |  | 803.445 | 0.313 | 0.152 | 0.293 | 0.758 | 41.3 | 20.1 | 38.6 | 100 | 2.51 | 1.22 | 2.35 | 6.08 | Os resultados da análise química apresentaram uma retenção do produto inferior ao padrão mínimo exigido pela norma ABNT NBR 16143
| UFV-M-59 | Finalizada | 39.957.452/0001-00 |  | 2024-11-11 | 2024-11-12 | 2024-11-18 | Bital Agro | Urbano Santos | MA | Madeira |  | CCA - C | Bagueta | Eucalyptus | T29 - 17/10 | [6 empty] | Mourões | 6.5 | NBR 16143 | 3 | Parcial e regular | Indica a penetração uniforme, mas não total pela extensão do alburno. | [7 empty] | 10.93 | 11.2 | 11.33 | 11.29 | 11.2 | 1.119 | 10.16 | 14.33 | 14.13 | 13.75 | 12.4 | 1.2954 | 0.8345 | 1.1596 | 1.1194 | 1.156 | 1.0478 | 1.06346 | 1.273955 |  | 834.7707 | 0.316 | 0.175 | 0.319 | 0.81 | 39.1 | 21.5 | 39.4 | 100 | 2.64 | 1.46 | 2.66 | 6.76 | Os resultados da análise química apresentaram uma retenção do produto de acordo com o padrão mínimo exigido pela norma ABNT NBR 16143
| UFV-M-60 | Finalizada | 39.957.452/0001-00 |  | 2024-11-11 | 2024-11-12 | 2024-11-18 | Bital Agro | Urbano Santos | MA | Madeira |  | CCA - C | Bagueta | Eucalyptus | T31- 18/10 | [6 empty] | Mourões | 6.5 | NBR 16143 | 3 | Parcial e regular | Indica a penetração uniforme, mas não total pela extensão do alburno. | [7 empty] | 11.22 | 11.3 | 11.41 | 11.48 | 11.29 | 1.134 | 10.9 | 11.26 | 10.43 | 10.2 | 11.96 | 1.095 | 0.844 | 0.9053 | 0.8455 | 0.8205 | 0.9249 | 0.86804 | 1.105936 |  | 784.8915 | 0.298 | 0.148 | 0.285 | 0.731 | 40.8 | 20.2 | 39 | 100 | 2.34 | 1.16 | 2.24 | 5.74 | Os resultados da análise química apresentaram uma retenção do produto inferior ao padrão mínimo exigido pela norma ABNT NBR 16143
| UFV-M-61 | Finalizada | 39.957.452/0001-00 |  | 2024-11-11 | 2024-11-12 | 2024-11-18 | Bital Agro | Urbano Santos | MA | Madeira |  | CCA - C | Bagueta | Eucalyptus | T34 - 19/10 | [6 empty] | Mourões | 6.5 | NBR 16143 | 3 | Parcial e regular | Indica a penetração uniforme, mas não total pela extensão do alburno. | [7 empty] | 11.34 | 11.4 | 11.4 | 11.4 | 11.39 | 1.1386 | 13.07 | 12.82 | 12.25 | 14.3 | 12.41 | 1.297 | 1.1199 | 1.0831 | 1.0756 | 1.2037 | 1.0603 | 1.10852 | 1.320603 |  | 839.4045 | 0.285 | 0.163 | 0.344 | 0.792 | 36 | 20.6 | 43.4 | 100 | 2.39 | 1.37 | 2.89 | 6.65 | Os resultados da análise química apresentaram uma retenção do produto de acordo com o padrão mínimo exigido pela norma ABNT NBR 16143
| UFV-M-62 | Finalizada | 39.957.452/0001-00 |  | 2024-11-11 | 2024-11-12 | 2024-11-18 | Bital Agro | Urbano Santos | MA | Madeira |  | CCA - C | Bagueta | Eucalyptus | T35 - 20/10 | [6 empty] | Mourões | 6.5 | NBR 16143 | 3 | Parcial e regular | Indica a penetração uniforme, mas não total pela extensão do alburno. | [7 empty] | 11.36 | 11.34 | 11.49 | 11.4 | 11.3 | 1.1378 | 13.83 | 13.47 | 12.23 | 10.23 | 12.94 | 1.254 | 1.1262 | 1.1133 | 1.0054 | 0.7805 | 0.9612 | 0.99732 | 1.275027 |  | 782.1954 | 0.322 | 0.164 | 0.352 | 0.838 | 38.5 | 19.5 | 42 | 100 | 2.52 | 1.28 | 2.75 | 6.55 | Os resultados da análise química apresentaram uma retenção do produto de acordo com o padrão mínimo exigido pela norma ABNT NBR 16143
| UFV-M-63 | Finalizada | 39.957.452/0001-00 |  | 2024-11-11 | 2024-11-12 | 2024-11-18 | Bital Agro | Urbano Santos | MA | Madeira |  | CCA - C | Bagueta | Eucalyptus | T27- 16/10 | [6 empty] | Mourões | 6.5 | NBR 16143 | 4 | Parcial e irregular | Indica a penetração desuniforme e não total pela extensão do alburno. | [7 empty] | 11.28 | 11.23 | 11.38 | 11.24 | 11.26 | 1.1278 | 7.99 | 8.1 | 7.49 | 11.73 | 10.92 | 0.9246 | 0.5549 | 0.6238 | 0.5451 | 0.7949 | 0.6606 | 0.63586 | 0.9236511 |  | 688.4201 | 0.258 | 0.096 | 0.138 | 0.492 | 52.4 | 19.6 | 28 | 100 | 1.78 | 0.66 | 0.95 | 3.39 | Os resultados da análise química apresentaram uma retenção do produto inferior ao padrão mínimo exigido pela norma ABNT NBR 16143
| UFV-M-64 | Finalizada | 39.957.452/0001-00 |  | 2024-11-11 | 2024-11-12 | 2024-11-18 | Bital Agro | Urbano Santos | MA | Madeira |  | CCA - C | Bagueta | Eucalyptus | T26 - 15/10 | [6 empty] | Mourões | 6.5 | NBR 16143 | 4 | Parcial e irregular | Indica a penetração desuniforme e não total pela extensão do alburno. | [7 empty] | 11.42 | 11.49 | 11.42 | 11.41 | 11.41 | 1.143 | 14.12 | 13.78 | 13.21 | 15.93 | 12.18 | 1.3844 | 1.2148 | 1.1673 | 1.1007 | 1.3354 | 1.0218 | 1.168 | 1.420509 |  | 822.2406 | 0.217 | 0.109 | 0.207 | 0.533 | 40.7 | 20.5 | 38.8 | 100 | 1.78 | 0.9 | 1.7 | 4.38 | Os resultados da análise química apresentaram uma retenção do produto inferior ao padrão mínimo exigido pela norma ABNT NBR 16143
| UFV-M-65 | Finalizada | 39.957.452/0001-00 |  | 2024-11-11 | 2024-11-12 | 2024-11-18 | Bital Agro | Urbano Santos | MA | Madeira |  | CCA - C | Bagueta | Eucalyptus | T37 - 22/10 | [6 empty] | Mourões | 6.5 | NBR 16143 | 3 | Parcial e regular | Indica a penetração uniforme, mas não total pela extensão do alburno. | [7 empty] | 11.26 | 11.02 | 11.16 | 11.07 | 10.98 | 1.1098 | 12.44 | 12.18 | 12.08 | 11.79 | 13.77 | 1.2452 | 0.9532 | 0.9299 | 0.9706 | 0.899 | 0.9643 | 0.9434 | 1.204532 |  | 783.2086 | 0.259 | 0.135 | 0.247 | 0.641 | 40.4 | 21 | 38.6 | 100 | 2.03 | 1.06 | 1.93 | 5.02 | Os resultados da análise química apresentaram uma retenção do produto inferior ao padrão mínimo exigido pela norma ABNT NBR 16143
| UFV-M-66 | Finalizada | 39.957.452/0001-00 |  | 2024-11-11 | 2024-11-12 | 2024-11-18 | Bital Agro | Urbano Santos | MA | Madeira |  | CCA - C | Bagueta | Eucalyptus | T40 - 23/10 | [6 empty] | Mourões | 6.5 | NBR 16143 | 3 | Parcial e regular | Indica a penetração uniforme, mas não total pela extensão do alburno. | [7 empty] | 11.11 | 11.11 | 11.04 | 11.05 | 11.06 | 1.1074 | 12.56 | 14 | 13.09 | 11.21 | 11.92 | 1.2556 | 0.945 | 0.994 | 0.9308 | 0.8336 | 0.7687 | 0.89442 | 1.209345 |  | 739.5904 | 0.38 | 0.154 | 0.307 | 0.841 | 45.2 | 18.3 | 36.5 | 100 | 2.81 | 1.14 | 2.27 | 6.22 | Os resultados da análise química apresentaram uma retenção do produto inferior ao padrão mínimo exigido pela norma ABNT NBR 16143
| UFV-M-67 | Finalizada | 39.957.452/0001-00 |  | 2024-11-11 | 2024-11-12 | 2024-11-18 | Bital Agro | Urbano Santos | MA | Madeira |  | CCA - C | Bagueta | Eucalyptus | T42 - 24/10 | [6 empty] | Mourões | 6.5 | NBR 16143 | 2 | Profunda e irregular | Indica a penetração profunda, mas desuniforme em toda a extensão do alburno. | [7 empty] | 10.94 | 11.09 | 11.01 | 10.92 | 11.06 | 1.1004 | 14.12 | 15.31 | 15.77 | 16.93 | 17.42 | 1.591 | 1.0773 | 1.1088 | 1.1731 | 1.2608 | 1.2678 | 1.17756 | 1.513078 |  | 778.2548 | 0.359 | 0.202 | 0.413 | 0.974 | 36.8 | 20.7 | 42.5 | 100 | 2.79 | 1.57 | 3.21 | 7.57 | Os resultados da análise química apresentaram uma retenção do produto de acordo com o padrão mínimo exigido pela norma ABNT NBR 16143
| UFV-M-68 | Finalizada | 39.957.452/0001-00 |  | 2024-11-11 | 2024-11-12 | 2024-11-18 | Bital Agro | Urbano Santos | MA | Madeira |  | CCA - C | Bagueta | Eucalyptus | T36 - 21/10 | [6 empty] | Mourões | 6.5 | NBR 16143 | 3 | Parcial e regular | Indica a penetração uniforme, mas não total pela extensão do alburno. | [7 empty] | 11.28 | 11.42 | 11.35 | 11.39 | 11.24 | 1.1336 | 14.1 | 13.65 | 12.98 | 10.41 | 12.19 | 1.2666 | 1.0789 | 1.0557 | 1.0692 | 0.8068 | 0.9955 | 1.00122 | 1.278348 |  | 783.2141 | 0.337 | 0.18 | 0.349 | 0.866 | 38.9 | 20.8 | 40.3 | 100 | 2.64 | 1.41 | 2.73 | 6.78 | Os resultados da análise química apresentaram uma retenção do produto de acordo com o padrão mínimo exigido pela norma ABNT NBR 16143
| UFV-M-69 | Finalizada | 12.596.339/0001-81 |  | 2024-11-14 | 2024-11-18 | 2024-11-19 | Madimune | Coxim | MS | Madeira | madimunecoxim@gmail.com | CCA - C | Bagueta | Eucalyptus | 26/24 | [6 empty] | Mourões | 6.5 | NBR 16143 | 2 | Profunda e irregular | Indica a penetração profunda, mas desuniforme em toda a extensão do alburno. | [7 empty] | 11.9 | 11.9 | 11.79 | 11.74 | 11.95 | 1.1856 | 24.26 | 18.54 | 23.92 | 17.37 | 19.2 | 2.0658 | 2.1927 | 1.7426 | 2.1647 | 1.403 | 1.7096 | 1.84252 | 2.280628 |  | 807.9001 | 0.263 | 0.161 | 0.328 | 0.752 | 35 | 21.4 | 43.6 | 100 | 2.12 | 1.3 | 2.65 | 6.07 | Os resultados da análise química apresentaram uma retenção do produto inferior ao padrão mínimo exigido pela norma ABNT NBR 16143
| UFV-M-70 | Finalizada | 12.596.339/0001-81 |  | 2024-11-14 | 2024-11-18 | 2024-11-19 | Madimune | Coxim | MS | Madeira | madimunecoxim@gmail.com | CCA - C | Bagueta | Eucalyptus | 27/24 | [6 empty] | Mourões | 6.5 | NBR 16143 | 2 | Profunda e irregular | Indica a penetração profunda, mas desuniforme em toda a extensão do alburno. | [7 empty] | 11.85 | 11.75 | 11.75 | 11.76 | 11.68 | 1.1758 | 21.3 | 15.82 | 14.43 | 12.53 | 9.42 | 1.47 | 1.1824 | 0.8902 | 0.7435 | 0.6732 | 0.4938 | 0.79662 | 1.596152 |  | 499.0879 | 0.528 | 0.249 | 0.359 | 1.136 | 46.5 | 21.9 | 31.6 | 100 | 2.64 | 1.24 | 1.79 | 5.67 | Os resultados da análise química apresentaram uma retenção do produto inferior ao padrão mínimo exigido pela norma ABNT NBR 16143
| UFV-M-71 | Finalizada | 12.596.339/0001-81 |  | 2024-11-14 | 2024-11-18 | 2024-11-19 | Madimune | Coxim | MS | Madeira | madimunecoxim@gmail.com | CCA - C | Bagueta | Eucalyptus | 28/24 | [6 empty] | Mourões | 6.5 | NBR 16143 | 4 | Parcial e irregular | Indica a penetração desuniforme e não total pela extensão do alburno. | [7 empty] | 11.77 | 11.96 | 11.74 | 11.87 | 11.95 | 1.1858 | 21.17 | 23.74 | 23.52 | 21.4 | 23.05 | 2.2576 | 1.9038 | 2.2028 | 2.1603 | 1.9632 | 2.1729 | 2.0806 | 2.493215 |  | 834.5048 | 0.218 | 0.129 | 0.246 | 0.593 | 36.8 | 21.7 | 41.5 | 100 | 1.82 | 1.08 | 2.05 | 4.95 | Os resultados da análise química apresentaram uma retenção do produto inferior ao padrão mínimo exigido pela norma ABNT NBR 16143
| UFV-M-72 | Finalizada | 39.957.452/0001-00 |  | 2024-11-27 | 2024-11-27 | 2024-12-02 | Bital Agro | Urbano Santos | MA | Madeira |  | CCA - C | Bagueta | Eucalyptus | T46 - 29/10 | [6 empty] | Mourões | 6.5 | NBR 16143 | 2 | Profunda e irregular | Indica a penetração profunda, mas desuniforme em toda a extensão do alburno. | [7 empty] | 11.08 | 10.94 | 10.94 | 10.96 | 11.06 | 1.0996 | 12.06 | 10.02 | 10.42 | 12.7 | 12.42 | 1.1524 | 0.8471 | 0.708 | 0.7267 | 0.8925 | 0.9327 | 0.8214 | 1.094366 |  | 750.5716 | 0.356 | 0.186 | 0.311 | 0.853 | 41.7 | 21.8 | 36.5 | 100 | 2.67 | 1.4 | 2.33 | 6.4 | Os resultados da análise química apresentaram uma retenção do produto inferior ao padrão mínimo exigido pela norma ABNT NBR 16143
| UFV-M-73 | Finalizada | 39.957.452/0001-00 |  | 2024-11-27 | 2024-11-27 | 2024-12-02 | Bital Agro | Urbano Santos | MA | Madeira |  | CCA - C | Bagueta | Eucalyptus | T43 - 28/10 | [6 empty] | Mourões | 6.5 | NBR 16143 | 3 | Parcial e regular | Indica a penetração uniforme, mas não total pela extensão do alburno. | [7 empty] | 10.94 | 10.91 | 11.01 | 11.06 | 10.93 | 1.097 | 10.2 | 12.59 | 10.89 | 11.96 | 10.76 | 1.128 | 0.7273 | 0.8724 | 0.7925 | 0.8702 | 0.8103 | 0.81454 | 1.066135 |  | 764.012 | 0.278 | 0.143 | 0.275 | 0.696 | 39.9 | 20.6 | 39.5 | 100 | 2.12 | 1.09 | 2.1 | 5.31 | Os resultados da análise química apresentaram uma retenção do produto inferior ao padrão mínimo exigido pela norma ABNT NBR 16143
| UFV-M-74 | Finalizada | 39.957.452/0001-00 |  | 2024-11-27 | 2024-11-27 | 2024-12-02 | Bital Agro | Urbano Santos | MA | Madeira |  | CCA - C | Bagueta | Eucalyptus | T52 - 02/11 | [6 empty] | Mourões | 6.5 | NBR 16143 | 3 | Parcial e regular | Indica a penetração uniforme, mas não total pela extensão do alburno. | [7 empty] | 10.99 | 11.07 | 10.96 | 10.86 | 10.81 | 1.0938 | 4.32 | 4.74 | 5.05 | 5.01 | 4.84 | 0.4792 | 0.2683 | 0.2985 | 0.3167 | 0.2723 | 0.3174 | 0.29464 | 0.4502799 |  | 654.3486 | 0.46 | 0.179 | 0.276 | 0.915 | 50.3 | 19.5 | 30.2 | 100 | 3.01 | 1.17 | 1.81 | 5.99 | Os resultados da análise química apresentaram uma retenção do produto inferior ao padrão mínimo exigido pela norma ABNT NBR 16143
| UFV-M-75 | Finalizada | 39.957.452/0001-00 |  | 2024-11-27 | 2024-11-27 | 2024-12-02 | Bital Agro | Urbano Santos | MA | Madeira |  | CCA - C | Bagueta | Eucalyptus | T48 - 30/10 | [6 empty] | Mourões | 6.5 | NBR 16143 | 2 | Profunda e irregular | Indica a penetração profunda, mas desuniforme em toda a extensão do alburno. | [7 empty] | 11.02 | 10.94 | 11.08 | 10.98 | 11.02 | 1.1008 | 13.01 | 12.15 | 11.99 | 12 | 12.88 | 1.2406 | 1.0722 | 0.9122 | 0.9503 | 0.9533 | 1.0431 | 0.98622 | 1.180697 |  | 835.2862 | 0.308 | 0.162 | 0.293 | 0.763 | 40.3 | 21.3 | 38.4 | 100 | 2.57 | 1.35 | 2.45 | 6.37 | Os resultados da análise química apresentaram uma retenção do produto inferior ao padrão mínimo exigido pela norma ABNT NBR 16143
| UFV-M-76 | Finalizada | 12.596.339/0001-81 |  | 2024-12-10 | 2024-12-10 | 2024-12-19 | Madimune | Coxim | MS | Madeira | madimunecoxim@gmail.com | CCA - C | Bagueta | Eucalyptus | 29/24 | [6 empty] | Mourões | 6.5 | NBR 16143 | 3 | Parcial e regular | Indica a penetração uniforme, mas não total pela extensão do alburno. | [7 empty] | 11.87 | 11.87 | 11.87 | 11.9 | 11.81 | 1.1864 | 19.75 | 17.42 | 17.12 | 18.13 | 19.99 | 1.8482 | 1.9684 | 1.7389 | 1.7176 | 1.794 | 1.993 | 1.84238 | 2.043154 |  | 901.7333 | 0.191 | 0.1 | 0.234 | 0.525 | 36.4 | 19.1 | 44.5 | 100 | 1.72 | 0.9 | 2.11 | 4.73 | Os resultados da análise química apresentaram uma retenção do produto inferior ao padrão mínimo exigido pela norma ABNT NBR 16143
| UFV-M-77 | Finalizada | 39.957.452/0001-00 |  | 2024-12-17 | 2024-12-17 | 2024-12-19 | Bital Agro | Urbano Santos | MA | Madeira |  | CCA - C | Bagueta | Eucalyptus | T62 - 11/11 - 8x10 | [6 empty] | Mourões | 6.5 | NBR 16143 | 3 | Parcial e regular | Indica a penetração uniforme, mas não total pela extensão do alburno. | [7 empty] | 11.95 | 11.94 | 11.94 | 11.88 | 11.94 | 1.193 | 10.9 | 10.51 | 9.9 | 11.63 | 11.6 | 1.0908 | 0.9918 | 0.9526 | 0.9363 | 1.0505 | 1.0381 | 0.99386 | 1.219315 |  | 815.097 | 0.277 | 0.145 | 0.265 | 0.687 | 40.3 | 21.1 | 38.6 | 100 | 2.26 | 1.18 | 2.16 | 5.6 | Os resultados da análise química apresentaram uma retenção do produto inferior ao padrão mínimo exigido pela norma ABNT NBR 16143
| UFV-M-78 | Finalizada | 39.957.452/0001-00 |  | 2024-12-17 | 2024-12-17 | 2024-12-19 | Bital Agro | Urbano Santos | MA | Madeira |  | CCA - C | Bagueta | Eucalyptus | T57 - 7/11 | [6 empty] | Mourões | 6.5 | NBR 16143 | 2 | Profunda e irregular | Indica a penetração profunda, mas desuniforme em toda a extensão do alburno. | [7 empty] | 11.87 | 11.94 | 11.92 | 11.89 | 11.97 | 1.1918 | 11.41 | 9.25 | 12.44 | 13.02 | 10.36 | 1.1296 | 1.032 | 0.8499 | 1.1169 | 1.1897 | 0.9796 | 1.03362 | 1.260147 |  | 820.2374 | 0.302 | 0.158 | 0.298 | 0.758 | 39.8 | 20.8 | 39.4 | 100 | 2.48 | 1.3 | 2.44 | 6.22 | Os resultados da análise química apresentaram uma retenção do produto inferior ao padrão mínimo exigido pela norma ABNT NBR 16143
| UFV-M-79 | Finalizada | 39.957.452/0001-00 |  | 2024-12-17 | 2024-12-17 | 2024-12-19 | Bital Agro | Urbano Santos | MA | Madeira |  | CCA - C | Bagueta | Eucalyptus | T54 - 4/11 - U-15 | [6 empty] | Mourões | 6.5 | NBR 16143 | 3 | Parcial e regular | Indica a penetração uniforme, mas não total pela extensão do alburno. | [7 empty] | 10.82 | 10.97 | 10.86 | 10.98 | 10.95 | 1.0916 | 15.24 | 15.64 | 16.62 | 16.36 | 17.34 | 1.624 | 1.1397 | 1.2203 | 1.3098 | 1.2515 | 1.3392 | 1.2521 | 1.519858 |  | 823.8271 | 0.311 | 0.155 | 0.287 | 0.753 | 41.3 | 20.6 | 38.1 | 100 | 2.56 | 1.28 | 2.36 | 6.2 | Os resultados da análise química apresentaram uma retenção do produto inferior ao padrão mínimo exigido pela norma ABNT NBR 16143
| UFV-M-80 | Finalizada | 39.957.452/0001-00 |  | 2024-12-17 | 2024-12-17 | 2024-12-19 | Bital Agro | Urbano Santos | MA | Madeira |  | CCA - C | Bagueta | Eucalyptus | T62 - 11/11 - 6x8 | [6 empty] | Mourões | 6.5 | NBR 16143 | 2 | Profunda e irregular | Indica a penetração profunda, mas desuniforme em toda a extensão do alburno. | [7 empty] | 11.91 | 11.96 | 11.96 | 11.98 | 11.95 | 1.1952 | 9.79 | 9.06 | 10.28 | 11.11 | 7.72 | 0.9592 | 0.8755 | 0.8341 | 0.8739 | 0.9045 | 0.6881 | 0.83522 | 1.076168 |  | 776.1053 | 0.371 | 0.184 | 0.32 | 0.875 | 42.4 | 21 | 36.6 | 100 | 2.88 | 1.43 | 2.48 | 6.79 | Os resultados da análise química apresentaram uma retenção do produto de acordo com o padrão mínimo exigido pela norma ABNT NBR 16143
| UFV-M-81 | Finalizada | 39.957.452/0001-00 |  | 2024-12-17 | 2024-12-17 | 2024-12-19 | Bital Agro | Urbano Santos | MA | Madeira |  | CCA - C | Bagueta | Eucalyptus | T54 - 4/11 - U-24 | [6 empty] | Mourões | 6.5 | NBR 16143 | 1 | Profunda e regular | Indica a penetração profunda e uniforme em toda a extensão do alburno. | [7 empty] | 11.87 | 11.7 | 11.81 | 11.87 | 11.87 | 1.1824 | 23.09 | 21 | 19.69 | 23.83 | 21.83 | 2.1888 | 1.7793 | 1.6326 | 1.5661 | 1.8104 | 1.6617 | 1.69002 | 2.403393 |  | 703.1809 | 0.391 | 0.21 | 0.418 | 1.019 | 38.4 | 20.6 | 41 | 100 | 2.75 | 1.48 | 2.94 | 7.17 | Os resultados da análise química apresentaram uma retenção do produto de acordo com o padrão mínimo exigido pela norma ABNT NBR 16143
| UFV-M-82 | Finalizada | 03.676.002/0001-93 |  | 2024-12-17 | 2024-12-17 | 2024-12-19 | Madtrat | Santa Cruz do Rio Pardo | SP | Madeira | qualidade@madtrat.com.br | CCA - C | Bagueta | Eucalyptus | VCS0009 | [6 empty] | Outros - Solo | 6.5 | NBR 16143 | 1 | Profunda e regular | Indica a penetração profunda e uniforme em toda a extensão do alburno. | [7 empty] | 13.11 |  |  |  |  | 1.311 | 9.34 |  |  |  |  | 0.934 | 1.0713 |  |  |  |  | 1.0713 | 1.260788 |  | 849.7065 | 0.362 | 0.171 | 0.362 | 0.895 | 40.4 | 19.1 | 40.5 | 100 | 3.08 | 1.45 | 3.08 | 7.61 | Os resultados da análise química apresentaram uma retenção do produto de acordo com o padrão mínimo exigido pela norma ABNT NBR 16143
| UFV-M-83 | Finalizada |  |  | 2024-12-17 | 2024-12-17 | 2024-12-19 | Utramad Madeiras LTDA | Capelinha | MG | Madeira | secretaria@utramadmg.com | CCA - C | Torete | Cloeziana | 06/08 | [6 empty] | Postes | 9.6 | NBR 16143 | 4 | Parcial e irregular | Indica a penetração desuniforme e não total pela extensão do alburno. | [7 empty] | 11.59 | 11.74 | 11.54 | 11.62 | 11.59 | 1.1616 | 15.07 | 12.52 | 13.76 | 12.91 | 11.13 | 1.3078 | 1.0457 | 0.9324 | 0.9981 | 0.9324 | 0.837 | 0.94912 | 1.38594 |  | 684.8204 | 0.31 | 0.156 | 0.273 | 0.739 | 42 | 21.1 | 36.9 | 100 | 2.12 | 1.07 | 1.87 | 5.06 | Os resultados da análise química apresentaram uma retenção do produto inferior ao padrão mínimo exigido pela norma ABNT NBR 16143
| UFV-M-84 | Finalizada |  |  | 2024-12-17 | 2024-12-17 | 2024-12-19 | Utramad Madeiras LTDA | Capelinha | MG | Madeira | secretaria@utramadmg.com | CCA - C | Torete | Cloeziana | 08/10 | [6 empty] | Postes | 9.6 | NBR 16143 | 4 | Parcial e irregular | Indica a penetração desuniforme e não total pela extensão do alburno. | [7 empty] | 11.5 | 11.53 | 11.64 | 11.56 | 11.49 | 1.1544 | 12.01 | 11.63 | 12.42 | 10.58 | 9.64 | 1.1256 | 1.0872 | 1.0687 | 1.1259 | 0.8631 | 0.8697 | 1.00292 | 1.178112 |  | 851.2942 | 0.177 | 0.099 | 0.178 | 0.454 | 38.9 | 21.7 | 39.4 | 100 | 1.51 | 0.84 | 1.52 | 3.87 | Os resultados da análise química apresentaram uma retenção do produto inferior ao padrão mínimo exigido pela norma ABNT NBR 16143
| UFV-M-85 | Finalizada | 03.676.002/0001-93 |  | 2024-12-19 | 2024-12-19 | 2024-12-19 | Madtrat | Santa Cruz do Rio Pardo | SP | Madeira | qualidade@madtrat.com.br | CCA - C | Bagueta | Eucalyptus | VCS0008 | [6 empty] | Mourões | 6.5 | NBR 16143 | 3 | Parcial e regular | Indica a penetração uniforme, mas não total pela extensão do alburno. | [7 empty] | 11.93 | 11.67 | 11.76 | 11.43 | 11.8 | 1.1718 | 16.15 | 14.82 | 16.01 | 16.71 | 17.02 | 1.6142 | 1.7857 | 1.6431 | 1.7974 | 1.8341 | 1.883 | 1.78866 | 1.740821 |  | 1027.48 | 0.224 | 0.129 | 0.272 | 0.625 | 35.8 | 20.7 | 43.5 | 100 | 2.3 | 1.33 | 2.79 | 6.42 | Os resultados da análise química apresentaram uma retenção do produto inferior ao padrão mínimo exigido pela norma ABNT NBR 16143
| UFV-M-86 | Finalizada |  |  | 2025-01-13 | 2024-01-20 | 2024-01-24 | Lua Madeira Imunizada | Nova União | MG | Madeira | luamadeira@luamadeira.com.br | CCA - C | Torete | Eucalyptus | I5 | [6 empty] | Mourões | 6.5 | NBR 16143 | 2 | Profunda e irregular | Indica a penetração profunda, mas desuniforme em toda a extensão do alburno. | [7 empty] | 11.59 | 11.66 | 11.57 | 11.54 | 11.64 | 1.16 | 16.62 | 14.58 | 15.32 | 15.28 | 17.6 | 1.588 | 1.3597 | 1.1641 | 1.1922 | 1.2395 | 1.4058 | 1.27226 | 1.678249 |  | 758.0878 | 0.528 | 0.27 | 0.545 | 1.343 | 39.3 | 20.1 | 40.6 | 100 | 4 | 2.05 | 4.13 | 10.18 | Os resultados da análise química apresentaram uma retenção do produto de acordo com o padrão mínimo exigido pela norma ABNT NBR 16143
| UFV-M-87 | Finalizada |  |  | 2025-01-13 | 2024-01-20 | 2024-01-24 | Lua Madeira Imunizada | Nova União | MG | Madeira | luamadeira@luamadeira.com.br | CCA - C | Torete | Eucalyptus | I6 | [6 empty] | Mourões | 6.5 | NBR 16143 | 3 | Parcial e regular | Indica a penetração uniforme, mas não total pela extensão do alburno. | [7 empty] | 11.53 | 11.58 | 11.52 | 11.52 | 11.52 | 1.1534 | 6.23 | 7.35 | 7.26 | 7.55 | 7.34 | 0.7146 | 0.6242 | 0.6379 | 0.6577 | 0.7753 | 0.6679 | 0.6726 | 0.7466426 |  | 900.8326 | 0.393 | 0.158 | 0.369 | 0.92 | 42.7 | 17.1 | 40.2 | 100 | 3.54 | 1.42 | 3.32 | 8.28 | Os resultados da análise química apresentaram uma retenção do produto de acordo com o padrão mínimo exigido pela norma ABNT NBR 16143
| UFV-M-88 | Finalizada |  |  | 2025-01-13 | 2024-01-20 | 2024-01-24 | Lua Madeira Imunizada | Nova União | MG | Madeira | luamadeira@luamadeira.com.br | CCA - C | Torete | Eucalyptus | I7 | [6 empty] | Mourões | 6.5 | NBR 16143 | 2 | Profunda e irregular | Indica a penetração profunda, mas desuniforme em toda a extensão do alburno. | [7 empty] | 11.55 | 11.54 | 11.56 | 11.55 | 11.54 | 1.1548 | 12.44 | 12.73 | 12.66 | 11.05 | 11.23 | 1.2022 | 0.9582 | 1.0017 | 0.9658 | 0.8682 | 0.8731 | 0.9334 | 1.259158 |  | 741.2891 | 0.429 | 0.196 | 0.365 | 0.99 | 43.3 | 19.8 | 36.9 | 100 | 3.18 | 1.45 | 2.71 | 7.34 | Os resultados da análise química apresentaram uma retenção do produto de acordo com o padrão mínimo exigido pela norma ABNT NBR 16143
| UFV-M-89 | Finalizada |  |  | 2025-01-13 | 2024-01-20 | 2024-01-24 | Lua Madeira Imunizada | Nova União | MG | Madeira | luamadeira@luamadeira.com.br | CCA - C | Torete | Eucalyptus | I8 | [6 empty] | Mourões | 6.5 | NBR 16143 | 3 | Parcial e regular | Indica a penetração uniforme, mas não total pela extensão do alburno. | [7 empty] | 11.67 | 11.57 | 11.56 | 11.69 | 11.58 | 1.1614 | 9.01 | 6.62 | 7.63 | 6.47 | 6.84 | 0.7314 | 0.7752 | 0.5368 | 0.6022 | 0.5368 | 0.5461 | 0.59942 | 0.7748337 |  | 773.6112 | 0.54 | 0.24 | 0.471 | 1.251 | 43.2 | 19.2 | 37.6 | 100 | 4.18 | 1.86 | 3.64 | 9.68 | Os resultados da análise química apresentaram uma retenção do produto de acordo com o padrão mínimo exigido pela norma ABNT NBR 16143
| UFV-M-90 | Finalizada |  |  | 2025-01-13 | 2024-01-20 | 2024-01-24 | Lua Madeira Imunizada | Nova União | MG | Madeira | luamadeira@luamadeira.com.br | CCA - C | Torete | Eucalyptus | I9 | [6 empty] | Mourões | 6.5 | NBR 16143 | 2 | Profunda e irregular | Indica a penetração profunda, mas desuniforme em toda a extensão do alburno. | [7 empty] | 11.56 | 11.64 | 11.58 | 11.52 | 11.54 | 1.1568 | 10.01 | 9.21 | 9.59 | 10.44 | 10.64 | 0.9978 | 0.9002 | 0.8094 | 0.8186 | 0.8537 | 0.9796 | 0.8723 | 1.048697 |  | 831.7943 | 0.429 | 0.218 | 0.417 | 1.064 | 40.3 | 20.5 | 39.2 | 100 | 3.57 | 1.81 | 3.47 | 8.85 | Os resultados da análise química apresentaram uma retenção do produto de acordo com o padrão mínimo exigido pela norma ABNT NBR 16143
| UFV-M-91 | Finalizada | 39.957.452/0001-00 |  | 2025-01-14 | 2024-01-20 | 2024-01-24 | Bital Agro | Urbano Santos | MA | Madeira |  | CCA - C | Bagueta | Eucalyptus | T99 - 6/12 | [6 empty] | Mourões | 6.5 | NBR 16143 | 2 | Profunda e irregular | Indica a penetração profunda, mas desuniforme em toda a extensão do alburno. | [7 empty] | 11.98 | 11.96 | 11.98 | 11.93 | 11.73 | 1.1916 | 9.66 | 7.67 | 7.79 | 8.79 | 8.75 | 0.8532 | 0.8171 | 0.6706 | 0.6813 | 0.7419 | 0.7456 | 0.7313 | 0.9514845 |  | 768.5885 | 0.362 | 0.173 | 0.313 | 0.848 | 42.7 | 20.4 | 36.9 | 100 | 2.78 | 1.33 | 2.41 | 6.52 | Os resultados da análise química apresentaram uma retenção do produto de acordo com o padrão mínimo exigido pela norma ABNT NBR 16143
| UFV-M-92 | Finalizada | 39.957.452/0001-00 |  | 2025-01-14 | 2024-01-20 | 2024-01-24 | Bital Agro | Urbano Santos | MA | Madeira |  | CCA - C | Bagueta | Eucalyptus | T104 - 9/12 | [6 empty] | Mourões | 6.5 | NBR 16143 | 2 | Profunda e irregular | Indica a penetração profunda, mas desuniforme em toda a extensão do alburno. | [7 empty] | 11.97 | 11.94 | 11.96 | 11.96 | 11.96 | 1.1958 | 9.83 | 8.82 | 10.43 | 8.18 | 8.89 | 0.923 | 0.9183 | 0.8117 | 0.9466 | 0.7814 | 0.8131 | 0.85422 | 1.036594 |  | 824.0642 | 0.312 | 0.163 | 0.279 | 0.754 | 41.4 | 21.6 | 37 | 100 | 2.57 | 1.34 | 2.3 | 6.21 | Os resultados da análise química apresentaram uma retenção do produto inferior ao padrão mínimo exigido pela norma ABNT NBR 16143
| UFV-M-93 | Finalizada | 39.957.452/0001-00 |  | 2025-01-14 | 2024-01-20 | 2024-01-24 | Bital Agro | Urbano Santos | MA | Madeira |  | CCA - C | Bagueta | Eucalyptus | T109 - 13/12 - 6x8 | [6 empty] | Mourões | 6.5 | NBR 16143 | 1 | Profunda e regular | Indica a penetração profunda e uniforme em toda a extensão do alburno. | [7 empty] | 11.91 | 11.93 | 11.87 | 11.95 | 11.92 | 1.1916 | 11.57 | 11.43 | 9.44 | 12.46 | 10.28 | 1.1036 | 0.8861 | 0.8782 | 0.7689 | 0.9817 | 0.7949 | 0.86196 | 1.230729 |  | 700.3652 | 0.303 | 0.155 | 0.266 | 0.724 | 41.8 | 21.4 | 36.8 | 100 | 2.12 | 1.09 | 1.86 | 5.07 | Os resultados da análise química apresentaram uma retenção do produto inferior ao padrão mínimo exigido pela norma ABNT NBR 16143
| UFV-M-94 | Finalizada | 39.957.452/0001-00 |  | 2025-01-14 | 2024-01-20 | 2024-01-24 | Bital Agro | Urbano Santos | MA | Madeira |  | CCA - C | Bagueta | Eucalyptus | T109 - 13/12 - 4x6 | [6 empty] | Mourões | 6.5 | NBR 16143 | 1 | Profunda e regular | Indica a penetração profunda e uniforme em toda a extensão do alburno. | [7 empty] | 11.97 | 11.93 | 11.9 | 11.96 | 11.97 | 1.1946 | 11.81 | 12.52 | 12.22 | 11.97 | 11.13 | 1.193 | 0.8872 | 0.9216 | 0.9302 | 0.9009 | 0.8253 | 0.89304 | 1.337135 |  | 667.8756 | 0.413 | 0.198 | 0.33 | 0.941 | 43.9 | 21.1 | 35 | 100 | 2.76 | 1.32 | 2.2 | 6.28 | Os resultados da análise química apresentaram uma retenção do produto inferior ao padrão mínimo exigido pela norma ABNT NBR 16143
| UFV-M-95 | Finalizada | 39.957.452/0001-00 |  | 2025-01-14 | 2024-01-20 | 2024-01-24 | Bital Agro | Urbano Santos | MA | Madeira |  | CCA - C | Bagueta | Eucalyptus | T107 - 12/12 | [6 empty] | Mourões | 6.5 | NBR 16143 | 2 | Profunda e irregular | Indica a penetração profunda, mas desuniforme em toda a extensão do alburno. | [7 empty] | 11.98 | 11.94 | 11.96 | 11.98 | 11.97 | 1.1966 | 12.32 | 10.41 | 11.9 | 12.35 | 11.95 | 1.1786 | 0.9707 | 0.8569 | 0.9348 | 0.9584 | 0.9228 | 0.92872 | 1.325422 |  | 700.6974 | 0.35 | 0.18 | 0.296 | 0.826 | 42.4 | 21.8 | 35.8 | 100 | 2.45 | 1.26 | 2.07 | 5.78 | Os resultados da análise química apresentaram uma retenção do produto inferior ao padrão mínimo exigido pela norma ABNT NBR 16143
| UFV-M-96 | Finalizada | 39.957.452/0001-00 |  | 2025-01-14 | 2024-01-20 | 2024-01-24 | Bital Agro | Urbano Santos | MA | Madeira |  | CCA - C | Bagueta | Eucalyptus | T100 - 6/12 | [6 empty] | Mourões | 6.5 | NBR 16143 | 2 | Profunda e irregular | Indica a penetração profunda, mas desuniforme em toda a extensão do alburno. | [7 empty] | 11.94 | 11.93 | 11.86 | 11.9 | 11.95 | 1.1916 | 12.91 | 12.98 | 12.34 | 12.09 | 10.97 | 1.2258 | 1.3431 | 1.2798 | 1.2743 | 1.2343 | 1.1146 | 1.24922 | 1.367006 |  | 913.8364 | 0.237 | 0.113 | 0.193 | 0.543 | 43.6 | 20.8 | 35.6 | 100 | 2.17 | 1.03 | 1.76 | 4.96 | Os resultados da análise química apresentaram uma retenção do produto inferior ao padrão mínimo exigido pela norma ABNT NBR 16143
| UFV-M-97 | Finalizada | 12.596.339/0001-81 |  | 2025-01-14 | 2024-01-20 | 2024-01-24 | Madimune | Coxim | MS | Madeira | madimunecoxim@gmail.com | CCA - C | Bagueta | Eucalyptus | 30/24 | [6 empty] | Mourões | 6.5 | NBR 16143 | 2 | Profunda e irregular | Indica a penetração profunda, mas desuniforme em toda a extensão do alburno. | [7 empty] | 11.97 | 11.95 | 11.96 | 11.89 | 11.93 | 1.194 | 17.05 | 18.73 | 18.81 | 17.88 | 19.65 | 1.8424 | 1.7258 | 1.9134 | 1.9669 | 1.8531 | 2.0714 | 1.90612 | 2.06292 |  | 923.9911 | 0.243 | 0.135 | 0.284 | 0.662 | 36.7 | 20.4 | 42.9 | 100 | 2.25 | 1.25 | 2.62 | 6.12 | Os resultados da análise química apresentaram uma retenção do produto inferior ao padrão mínimo exigido pela norma ABNT NBR 16143
| UFV-M-98 | Finalizada |  |  | 2025-01-21 | 2024-01-22 | 2024-01-24 | Madimune | Pedra Preta | MT | Madeira | madimunemt@gmail.com | CCA - C | Bagueta | Sem identificação | Tratamento 24 - 31/10/24 | [6 empty] | Postes | 9.6 | NBR 16143 | 3 | Parcial e regular | Indica a penetração uniforme, mas não total pela extensão do alburno. | [7 empty] | 11.82 | 11.72 | 11.49 | 11.75 | 11.73 | 1.1702 | 14.96 | 12.55 | 13.78 | 10.88 | 13.1 | 1.3054 | 1.3723 | 1.1357 | 1.1502 | 0.9697 | 1.1678 | 1.15914 | 1.403957 |  | 825.6238 | 0.254 | 0.146 | 0.209 | 0.609 | 41.8 | 24 | 34.2 | 100 | 2.1 | 1.21 | 1.73 | 5.04 | Os resultados da análise química apresentaram uma retenção do produto inferior ao padrão mínimo exigido pela norma ABNT NBR 16143
| UFV-M-99 | Finalizada |  |  | 2025-01-21 | 2024-01-22 | 2024-01-24 | Madimune | Pedra Preta | MT | Madeira | madimunemt@gmail.com | CCA - C | Bagueta | Sem identificação | Tratamento 12 - dia 20 | [6 empty] | Postes | 9.6 | NBR 16143 | 2 | Profunda e irregular | Indica a penetração profunda, mas desuniforme em toda a extensão do alburno. | [7 empty] | 11.6 | 11.76 | 11.78 | 11.66 | 11.73 | 1.1706 | 6.7 | 6.93 | 7.23 | 7.53 | 6.22 | 0.6922 | 0.5602 | 0.6365 | 0.6081 | 0.6193 | 0.4451 | 0.57384 | 0.7449695 |  | 770.2865 | 0.342 | 0.154 | 0.231 | 0.727 | 47.1 | 21.1 | 31.8 | 100 | 2.63 | 1.19 | 1.78 | 5.6 | Os resultados da análise química apresentaram uma retenção do produto inferior ao padrão mínimo exigido pela norma ABNT NBR 16143
| UFV-M-100 | Finalizada | 39.957.452/0001-00 |  | 2025-02-04 | 2025-02-04 | 2025-02-07 | Bital Agro | Urbano Santos | MA | Madeira |  | CCA - C | Bagueta | Eucalyptus | T133 - 16/01 - 8x10 | [6 empty] | Mourões | 6.5 | NBR 16143 | 3 | Parcial e regular | Indica a penetração uniforme, mas não total pela extensão do alburno. | [7 empty] | 11.18 | 11.16 | 11.15 | 11.19 | 11.23 | 1.1182 | 11.65 | 11.96 | 12.82 | 9.51 | 12.24 | 1.1636 | 0.8752 | 0.9011 | 0.9621 | 0.7028 | 0.9245 | 0.87314 | 1.142701 |  | 764.102 | 0.33 | 0.166 | 0.29 | 0.786 | 42 | 21.1 | 36.9 | 100 | 2.52 | 1.27 | 2.22 | 6.01 | Os resultados da análise química apresentaram uma retenção do produto inferior ao padrão mínimo exigido pela norma ABNT NBR 16143
| UFV-M-101 | Finalizada | 39.957.452/0001-00 |  | 2025-02-04 | 2025-02-04 | 2025-02-07 | Bital Agro | Urbano Santos | MA | Madeira |  | CCA - C | Bagueta | Eucalyptus | T133 - 16/01 - 6x8 | [6 empty] | Mourões | 6.5 | NBR 16143 | 3 | Parcial e regular | Indica a penetração uniforme, mas não total pela extensão do alburno. | [7 empty] | 11.17 | 11.52 | 11.88 | 11.06 | 11.74 | 1.1474 | 13.95 | 13.1 | 13.39 | 10.29 | 12.11 | 1.2568 | 1.0026 | 0.9458 | 0.9745 | 0.7639 | 0.8472 | 0.9068 | 1.299528 |  | 697.7916 | 0.373 | 0.161 | 0.27 | 0.804 | 46.4 | 20 | 33.6 | 100 | 2.6 | 1.12 | 1.88 | 5.6 | Os resultados da análise química apresentaram uma retenção do produto inferior ao padrão mínimo exigido pela norma ABNT NBR 16143
| UFV-M-102 | Finalizada | 39.957.452/0001-00 |  | 2025-02-04 | 2025-02-04 | 2025-02-07 | Bital Agro | Urbano Santos | MA | Madeira |  | CCA - C | Bagueta | Eucalyptus | T135 - 18/01 - 10x12 | [6 empty] | Mourões | 6.5 | NBR 16143 | 3 | Parcial e regular | Indica a penetração uniforme, mas não total pela extensão do alburno. | [7 empty] | 10.56 | 10.59 | 10.69 | 11.04 | 10.69 | 1.0714 | 12.74 | 13.66 | 14.94 | 9.94 | 11.73 | 1.2602 | 1.1671 | 1.1899 | 1.2817 | 0.8971 | 1.0481 | 1.11678 | 1.136142 |  | 982.9581 | 0.325 | 0.182 | 0.32 | 0.827 | 39.3 | 22 | 38.7 | 100 | 3.19 | 1.79 | 3.15 | 8.13 | Os resultados da análise química apresentaram uma retenção do produto de acordo com o padrão mínimo exigido pela norma ABNT NBR 16143
| UFV-M-103 | Finalizada | 39.957.452/0001-00 |  | 2025-02-04 | 2025-02-04 | 2025-02-07 | Bital Agro | Urbano Santos | MA | Madeira |  | CCA - C | Bagueta | Eucalyptus | T135 - 18/01 - 12x14 | [6 empty] | Mourões | 6.5 | NBR 16143 | 3 | Parcial e regular | Indica a penetração uniforme, mas não total pela extensão do alburno. | [7 empty] | 11.48 | 11.32 | 10.86 | 10.81 | 11.6 | 1.1214 | 11.62 | 13.25 | 10.11 | 13.02 | 14.06 | 1.2412 | 1.0513 | 1.1537 | 0.9428 | 1.1599 | 1.2568 | 1.1129 | 1.225894 |  | 907.8276 | 0.307 | 0.172 | 0.328 | 0.807 | 38 | 21.4 | 40.6 | 100 | 2.79 | 1.56 | 2.98 | 7.33 | Os resultados da análise química apresentaram uma retenção do produto de acordo com o padrão mínimo exigido pela norma ABNT NBR 16143
| UFV-M-104 | Finalizada | 39.957.452/0001-00 |  | 2025-02-04 | 2025-02-04 | 2025-02-07 | Bital Agro | Urbano Santos | MA | Madeira |  | CCA - C | Bagueta | Eucalyptus | T134 - 17/01 - 8x10 | [6 empty] | Mourões | 6.5 | NBR 16143 | 2 | Profunda e irregular | Indica a penetração profunda, mas desuniforme em toda a extensão do alburno. | [7 empty] | 11.02 | 11.59 | 11.16 | 10.95 | 11.7 | 1.1284 | 13.3 | 13.69 | 13.47 | 11.5 | 15.73 | 1.3538 | 1.0224 | 1.0515 | 1.0279 | 0.935 | 1.1636 | 1.04008 | 1.35385 |  | 768.2387 | 0.29 | 0.143 | 0.236 | 0.669 | 43.4 | 21.3 | 35.3 | 100 | 2.23 | 1.1 | 1.81 | 5.14 | Os resultados da análise química apresentaram uma retenção do produto inferior ao padrão mínimo exigido pela norma ABNT NBR 16143
| UFV-M-105 | Finalizada | 39.957.452/0001-00 |  | 2025-02-04 | 2025-02-04 | 2025-02-07 | Bital Agro | Urbano Santos | MA | Madeira |  | CCA - C | Bagueta | Eucalyptus | T134 - 17/01 - 12x14 | [6 empty] | Mourões | 6.5 | NBR 16143 | 3 | Parcial e regular | Indica a penetração uniforme, mas não total pela extensão do alburno. | [7 empty] | 11.24 | 11.94 | 11.86 | 11.88 | 11.83 | 1.175 | 16.46 | 14.11 | 14.78 | 14.83 | 17.53 | 1.5542 | 1.4955 | 1.2925 | 1.3926 | 1.3436 | 1.577 | 1.42024 | 1.685282 |  | 842.7315 | 0.283 | 0.176 | 0.323 | 0.782 | 36.2 | 22.5 | 41.3 | 100 | 2.38 | 1.48 | 2.72 | 6.58 | Os resultados da análise química apresentaram uma retenção do produto de acordo com o padrão mínimo exigido pela norma ABNT NBR 16143
| UFV-M-106 | Finalizada | 39.957.452/0001-00 |  | 2025-02-04 | 2025-02-04 | 2025-02-07 | Bital Agro | Urbano Santos | MA | Madeira |  | CCA - C | Bagueta | Eucalyptus | T131 - 15/01 - U27 | [6 empty] | Mourões | 6.5 | NBR 16143 | 2 | Profunda e irregular | Indica a penetração profunda, mas desuniforme em toda a extensão do alburno. | [7 empty] | 11.92 | 11.23 | 11.56 | 11.91 | 10.92 | 1.1508 | 7.6 | 10.31 | 10.56 | 10.34 | 9.36 | 0.9634 | 0.5949 | 0.7349 | 0.8077 | 0.7098 | 0.6798 | 0.70542 | 1.002066 |  | 703.9658 | 0.346 | 0.16 | 0.239 | 0.745 | 46.5 | 21.4 | 32.1 | 100 | 2.44 | 1.13 | 1.68 | 5.25 | Os resultados da análise química apresentaram uma retenção do produto inferior ao padrão mínimo exigido pela norma ABNT NBR 16143
| UFV-M-107 | Finalizada | 39.957.452/0001-00 |  | 2025-02-04 | 2025-02-04 | 2025-02-07 | Bital Agro | Urbano Santos | MA | Madeira |  | CCA - C | Bagueta | Eucalyptus | T131 - 15/01 - U23 | [6 empty] | Mourões | 6.5 | NBR 16143 | 2 | Profunda e irregular | Indica a penetração profunda, mas desuniforme em toda a extensão do alburno. | [7 empty] | 11.81 | 11.17 | 10.97 | 10.93 | 11.01 | 1.1178 | 12.59 | 10.25 | 8.25 | 9.64 | 9.79 | 1.0104 | 0.9722 | 0.7473 | 0.6367 | 0.7092 | 0.7201 | 0.7571 | 0.9915427 |  | 763.5576 | 0.353 | 0.184 | 0.313 | 0.85 | 41.5 | 21.7 | 36.8 | 100 | 2.7 | 1.4 | 2.39 | 6.49 | Os resultados da análise química apresentaram uma retenção do produto inferior ao padrão mínimo exigido pela norma ABNT NBR 16143
| UFV-M-108 | Finalizada | 39.957.452/0001-00 |  | 2025-02-14 | 2025-02-17 | 2025-02-20 | Bital Agro | Urbano Santos | MA | Madeira |  | CCA - C | Bagueta | Eucalyptus | T142 - 24/01 - U23 | [6 empty] | Mourões | 6.5 | NBR 16143 | 2 | Profunda e irregular | Indica a penetração profunda, mas desuniforme em toda a extensão do alburno. | [7 empty] | 11.2 | 11.12 | 11.14 | 11.05 | 10.99 | 1.11 | 11.77 | 12.4 | 11.15 | 12.02 | 10.79 | 1.1626 | 1.0387 | 1.0247 | 0.9175 | 0.9225 | 0.9159 | 0.96386 | 1.125035 |  | 856.7375 | 0.475 | 0.237 | 0.452 | 1.164 | 40.8 | 20.4 | 38.8 | 100 | 4.07 | 2.03 | 3.87 | 9.97 | Os resultados da análise química apresentaram uma retenção do produto de acordo com o padrão mínimo exigido pela norma ABNT NBR 16143
| UFV-M-109 | Finalizada | 39.957.452/0001-00 |  | 2025-02-14 | 2025-02-17 | 2025-02-20 | Bital Agro | Urbano Santos | MA | Madeira |  | CCA - C | Bagueta | Eucalyptus | T142 - 24/01 - U29 | [6 empty] | Mourões | 6.5 | NBR 16143 | 2 | Profunda e irregular | Indica a penetração profunda, mas desuniforme em toda a extensão do alburno. | [7 empty] | 10.96 | 10.82 | 10.73 | 10.84 | 10.83 | 1.0836 | 16.01 | 16.48 | 19.55 | 17.88 | 17.29 | 1.7442 | 1.4144 | 1.3945 | 1.6991 | 1.4951 | 1.4246 | 1.48554 | 1.608511 |  | 923.5495 | 0.478 | 0.253 | 0.498 | 1.229 | 38.9 | 20.6 | 40.5 | 100 | 4.41 | 2.34 | 4.6 | 11.35 | Os resultados da análise química apresentaram uma retenção do produto de acordo com o padrão mínimo exigido pela norma ABNT NBR 16143
| UFV-M-110 | Finalizada | 39.957.452/0001-00 |  | 2025-02-14 | 2025-02-17 | 2025-02-20 | Bital Agro | Urbano Santos | MA | Madeira |  | CCA - C | Bagueta | Eucalyptus | T143 - 27/01 - 10x12 | [6 empty] | Mourões | 6.5 | NBR 16143 | 3 | Parcial e regular | Indica a penetração uniforme, mas não total pela extensão do alburno. | [7 empty] | 10.79 | 10.85 | 10.75 | 10.78 | 10.79 | 1.0792 | 15.24 | 15.09 | 15.7 | 15.59 | 15.37 | 1.5398 | 1.2647 | 1.2876 | 1.346 | 1.3334 | 1.3109 | 1.30852 | 1.408504 |  | 929.0141 | 0.328 | 0.176 | 0.32 | 0.824 | 39.8 | 21.3 | 38.9 | 100 | 3.05 | 1.64 | 2.97 | 7.66 | Os resultados da análise química apresentaram uma retenção do produto de acordo com o padrão mínimo exigido pela norma ABNT NBR 16143
| UFV-M-111 | Finalizada | 39.957.452/0001-00 |  | 2025-02-14 | 2025-02-17 | 2025-02-20 | Bital Agro | Urbano Santos | MA | Madeira |  | CCA - C | Bagueta | Eucalyptus | T143 - 27/01 - 12x14 | [6 empty] | Mourões | 6.5 | NBR 16143 | 4 | Parcial e irregular | Indica a penetração desuniforme e não total pela extensão do alburno. | [7 empty] | 11.24 | 11.29 | 11.36 | 11.41 | 11.35 | 1.133 | 13.91 | 13.97 | 14.07 | 12.65 | 10.5 | 1.302 | 1.1582 | 1.2271 | 1.2304 | 1.1494 | 0.9835 | 1.14972 | 1.312685 |  | 875.8534 | 0.188 | 0.069 | 0.156 | 0.413 | 45.5 | 16.7 | 37.8 | 100 | 1.65 | 0.6 | 1.37 | 3.62 | Os resultados da análise química apresentaram uma retenção do produto inferior ao padrão mínimo exigido pela norma ABNT NBR 16143
| UFV-M-112 | Finalizada | 39.957.452/0001-00 |  | 2025-02-14 | 2025-02-17 | 2025-02-20 | Bital Agro | Urbano Santos | MA | Madeira |  | CCA - C | Bagueta | Eucalyptus | T145 - 29/01 - U27 | [6 empty] | Mourões | 6.5 | NBR 16143 | 3 | Parcial e regular | Indica a penetração uniforme, mas não total pela extensão do alburno. | [7 empty] | 10.89 | 10.85 | 10.95 | 10.82 | 10.92 | 1.0886 | 14.82 | 13.31 | 15.8 | 13.77 | 9.44 | 1.3428 | 1.3164 | 1.138 | 1.4012 | 1.2427 | 0.8383 | 1.18732 | 1.249792 |  | 950.0138 | 0.394 | 0.203 | 0.39 | 0.987 | 39.9 | 20.6 | 39.5 | 100 | 3.74 | 1.93 | 3.71 | 9.38 | Os resultados da análise química apresentaram uma retenção do produto de acordo com o padrão mínimo exigido pela norma ABNT NBR 16143
| UFV-M-113 | Finalizada | 39.957.452/0001-00 |  | 2025-02-14 | 2025-02-17 | 2025-02-20 | Bital Agro | Urbano Santos | MA | Madeira |  | CCA - C | Bagueta | Eucalyptus | T145 - 29/01 - U35 | [6 empty] | Mourões | 6.5 | NBR 16143 | 3 | Parcial e regular | Indica a penetração uniforme, mas não total pela extensão do alburno. | [7 empty] | 10.87 | 10.93 | 10.98 | 10.9 | 11.09 | 1.0954 | 12.48 | 11.6 | 12.33 | 12.99 | 13.82 | 1.2644 | 0.9909 | 0.9478 | 1.0169 | 1.0095 | 1.1129 | 1.0156 | 1.191571 |  | 852.3203 | 0.419 | 0.235 | 0.456 | 1.11 | 37.7 | 21.2 | 41.1 | 100 | 3.57 | 2 | 3.89 | 9.46 | Os resultados da análise química apresentaram uma retenção do produto de acordo com o padrão mínimo exigido pela norma ABNT NBR 16143
| UFV-M-114 | Finalizada | 39.957.452/0001-00 |  | 2025-02-14 | 2025-02-17 | 2025-02-20 | Bital Agro | Urbano Santos | MA | Madeira |  | CCA - C | Bagueta | Eucalyptus | T146 - 30/01 | [6 empty] | Mourões | 6.5 | NBR 16143 | 2 | Profunda e irregular | Indica a penetração profunda, mas desuniforme em toda a extensão do alburno. | [7 empty] | 10.92 | 11 | 10.98 | 11.01 | 10.94 | 1.097 | 13.47 | 13.28 | 14.06 | 12.94 | 15.8 | 1.391 | 1.0596 | 0.9994 | 1.0926 | 0.9739 | 1.1375 | 1.0526 | 1.314711 |  | 800.6323 | 0.515 | 0.24 | 0.482 | 1.237 | 41.7 | 19.3 | 39 | 100 | 4.12 | 1.92 | 3.86 | 9.9 | Os resultados da análise química apresentaram uma retenção do produto de acordo com o padrão mínimo exigido pela norma ABNT NBR 16143
| UFV-M-115 | Finalizada | 39.957.452/0001-00 |  | 2025-02-14 | 2025-02-17 | 2025-02-20 | Bital Agro | Urbano Santos | MA | Madeira |  | CCA - C | Bagueta | Eucalyptus | T147 - 30/01 | [6 empty] | Mourões | 6.5 | NBR 16143 | 2 | Profunda e irregular | Indica a penetração profunda, mas desuniforme em toda a extensão do alburno. | [7 empty] | 11.29 | 11.21 | 11.07 | 11.03 | 11.05 | 1.113 | 17.25 | 17.13 | 14.53 | 15.93 | 15.36 | 1.604 | 1.2636 | 1.2233 | 1.0627 | 1.1869 | 1.1186 | 1.17102 | 1.560575 |  | 750.3774 | 0.438 | 0.229 | 0.383 | 1.05 | 41.7 | 21.8 | 36.5 | 100 | 3.29 | 1.72 | 2.87 | 7.88 | Os resultados da análise química apresentaram uma retenção do produto de acordo com o padrão mínimo exigido pela norma ABNT NBR 16143
| UFV-M-116 | Finalizada | 39.957.452/0001-00 |  | 2025-02-28 | 2025-02-28 | 2025-03-11 | Bital Agro | Urbano Santos | MA | Madeira | adm@bitalagro.com.br | CCA - C | Bagueta | Eucalyptus | 10x12 (T154) | [6 empty] | Estacas - Solo | 6.5 | NBR 16143 | 3 | Parcial e regular | Indica a penetração uniforme, mas não total pela extensão do alburno. | [7 empty] | 11.7 | 11.99 | 11.89 | 11.97 | 11.93 | 1.1896 | 15.22 | 14.89 | 15.11 | 16.8 | 14.48 | 1.53 | 1.2482 | 1.3815 | 1.4415 | 1.5481 | 1.3526 | 1.39438 | 1.700526 |  | 819.9699 | 0.326 | 0.171 | 0.34 | 0.837 | 38.9 | 20.4 | 40.7 | 100 | 2.67 | 1.4 | 2.79 | 6.86 | Os resultados da análise química apresentaram uma retenção do produto inferior ao padrão mínimo exigido pela norma ABNT NBR 16143
| UFV-M-117 | Finalizada | 39.957.452/0001-00 |  | 2025-02-28 | 2025-02-28 | 2025-03-11 | Bital Agro | Urbano Santos | MA | Madeira | adm@bitalagro.com.br | CCA - C | Bagueta | Eucalyptus | 8x10 (T154) | [6 empty] | Estacas - Solo | 6.5 | NBR 16143 | 4 | Parcial e irregular | Indica a penetração desuniforme e não total pela extensão do alburno. | [7 empty] | 11.99 | 11.93 | 11.96 | 11.93 | 11.96 | 1.1954 | 10.75 | 11.23 | 9.85 | 9.73 | 9.88 | 1.0288 | 0.9838 | 1.0325 | 0.911 | 0.8835 | 0.9152 | 0.9452 | 1.154642 |  | 818.6087 | 0.34 | 0.174 | 0.327 | 0.841 | 40.5 | 20.7 | 38.8 | 100 | 2.78 | 1.42 | 2.68 | 6.88 | Os resultados da análise química apresentaram uma retenção do produto inferior ao padrão mínimo exigido pela norma ABNT NBR 16143
| UFV-M-118 | Finalizada | 39.957.452/0001-00 |  | 2025-02-28 | 2025-02-28 | 2025-03-11 | Bital Agro | Urbano Santos | MA | Madeira | adm@bitalagro.com.br | CCA - C | Bagueta | Eucalyptus | 10x12 (T149) | [6 empty] | Estacas - Solo | 6.5 | NBR 16143 | 4 | Parcial e irregular | Indica a penetração desuniforme e não total pela extensão do alburno. | [7 empty] | 11.95 | 11.9 | 11.96 | 11.85 | 11.94 | 1.192 | 10.45 | 12.19 | 11.54 | 12.3 | 10.38 | 1.1372 | 0.9089 | 1.0904 | 1.0209 | 1.0681 | 0.9426 | 1.00618 | 1.269051 |  | 792.8599 | 0.341 | 0.148 | 0.322 | 0.811 | 42.1 | 18.3 | 39.6 | 100 | 2.7 | 1.17 | 2.55 | 6.42 | Os resultados da análise química apresentaram uma retenção do produto inferior ao padrão mínimo exigido pela norma ABNT NBR 16143
| UFV-M-119 | Finalizada | 39.957.452/0001-00 |  | 2025-03-27 | 2025-03-27 | 2025-03-31 | Bital Agro | Urbano Santos | MA | Madeira | adm@bitalagro.com.br | CCA - C | Bagueta | Eucalyptus | 10x12 (T159) (1) | [6 empty] | Estacas - Solo | 6.5 | NBR 16143 | 3 | Parcial e regular | Indica a penetração uniforme, mas não total pela extensão do alburno. | [12 empty] | #DIV/0! | [5 empty] | #DIV/0! | [5 empty] | #DIV/0! | #DIV/0! | 0.94 | 940 | 0.233 | 0.101 | 0.187 | 0.521 | 44.8 | 19.3 | 35.9 | 100 | 2.19 | 0.95 | 1.76 | 4.9 | Os resultados da análise química apresentaram uma retenção do produto inferior ao padrão mínimo exigido pela norma ABNT NBR 16143
| UFV-M-120 | Finalizada | 39.957.452/0001-00 |  | 2025-03-27 | 2025-03-27 | 2025-03-31 | Bital Agro | Urbano Santos | MA | Madeira | adm@bitalagro.com.br | CCA - C | Bagueta | Eucalyptus | 8x10 (T156) | [6 empty] | Estacas - Solo | 6.5 | NBR 16143 | 3 | Parcial e regular | Indica a penetração uniforme, mas não total pela extensão do alburno. | [12 empty] | #DIV/0! | [5 empty] | #DIV/0! | [5 empty] | #DIV/0! | #DIV/0! | 0.713 | 713 | 0.286 | 0.161 | 0.297 | 0.744 | 38.4 | 21.7 | 39.9 | 100 | 2.04 | 1.15 | 2.12 | 5.31 | Os resultados da análise química apresentaram uma retenção do produto inferior ao padrão mínimo exigido pela norma ABNT NBR 16143
| UFV-M-121 | Finalizada | 39.957.452/0001-00 |  | 2025-03-27 | 2025-03-27 | 2025-03-31 | Bital Agro | Urbano Santos | MA | Madeira | adm@bitalagro.com.br | CCA - C | Bagueta | Eucalyptus | 8x10 (T155) | [6 empty] | Estacas - Solo | 6.5 | NBR 16143 | 2 | Profunda e irregular | Indica a penetração profunda, mas desuniforme em toda a extensão do alburno. | [12 empty] | #DIV/0! | [5 empty] | #DIV/0! | [5 empty] | #DIV/0! | #DIV/0! | 0.926 | 926 | 0.375 | 0.172 | 0.319 | 0.866 | 43.3 | 19.9 | 36.8 | 100 | 3.47 | 1.59 | 2.95 | 8.01 | Os resultados da análise química apresentaram uma retenção do produto inferior ao padrão mínimo exigido pela norma ABNT NBR 16143
| UFV-M-122 | Finalizada | 39.957.452/0001-00 |  | 2025-03-27 | 2025-03-27 | 2025-03-31 | Bital Agro | Urbano Santos | MA | Madeira | adm@bitalagro.com.br | CCA - C | Bagueta | Eucalyptus | 10x12 (T160) | [6 empty] | Estacas - Solo | 6.5 | NBR 16143 | 2 | Profunda e irregular | Indica a penetração profunda, mas desuniforme em toda a extensão do alburno. | [12 empty] | #DIV/0! | [5 empty] | #DIV/0! | [5 empty] | #DIV/0! | #DIV/0! | 0.775 | 775 | 0.295 | 0.124 | 0.229 | 0.648 | 45.5 | 19.2 | 35.3 | 100 | 2.29 | 0.96 | 1.77 | 5.02 | Os resultados da análise química apresentaram uma retenção do produto inferior ao padrão mínimo exigido pela norma ABNT NBR 16143
| UFV-M-123 | Finalizada | 39.957.452/0001-00 |  | 2025-03-27 | 2025-03-27 | 2025-03-31 | Bital Agro | Urbano Santos | MA | Madeira | adm@bitalagro.com.br | CCA - C | Bagueta | Eucalyptus | 8x10 (T160) | [6 empty] | Estacas - Solo | 6.5 | NBR 16143 | 3 | Parcial e regular | Indica a penetração uniforme, mas não total pela extensão do alburno. | [12 empty] | #DIV/0! | [5 empty] | #DIV/0! | [5 empty] | #DIV/0! | #DIV/0! | 0.827 | 827 | 0.42 | 0.194 | 0.329 | 0.943 | 44.5 | 20.6 | 34.9 | 100 | 3.47 | 1.6 | 2.72 | 7.79 | Os resultados da análise química apresentaram uma retenção do produto inferior ao padrão mínimo exigido pela norma ABNT NBR 16143
| UFV-M-124 | Finalizada | 39.957.452/0001-00 |  | 2025-03-27 | 2025-03-27 | 2025-03-31 | Bital Agro | Urbano Santos | MA | Madeira | adm@bitalagro.com.br | CCA - C | Bagueta | Eucalyptus | 10x12 (T159) (2) | [6 empty] | Estacas - Solo | 6.5 | NBR 16143 | 3 | Parcial e regular | Indica a penetração uniforme, mas não total pela extensão do alburno. | [12 empty] | #DIV/0! | [5 empty] | #DIV/0! | [5 empty] | #DIV/0! | #DIV/0! | 0.866 | 866 | 0.261 | 0.121 | 0.231 | 0.613 | 42.5 | 19.7 | 37.8 | 100 | 2.26 | 1.05 | 2 | 5.31 | Os resultados da análise química apresentaram uma retenção do produto inferior ao padrão mínimo exigido pela norma ABNT NBR 16143
| UFV-M-125 | Finalizada | 39.957.452/0001-00 |  | 2025-04-14 | 2025-04-14 | 2025-04-23 | Bital Agro | Urbano Santos | MA | Madeira | adm@bitalagro.com.br | CCA - C | Bagueta | Eucalyptus | T164 (8x10) | [6 empty] | Estacas - Solo | 6.5 | NBR 16143 | 1 | Profunda e regular | Indica a penetração profunda e uniforme em toda a extensão do alburno. | [12 empty] | #DIV/0! | [5 empty] | #DIV/0! | [5 empty] | #DIV/0! | #DIV/0! | 0.803 | 803 | 0.365 | 0.205 | 0.381 | 0.951 | 38.4 | 21.6 | 40 | 100 | 2.93 | 1.65 | 3.06 | 7.64 | Os resultados da análise química apresentaram uma retenção do produto inferior ao padrão mínimo exigido pela norma ABNT NBR 16143
| UFV-M-126 | Finalizada | 39.957.452/0001-00 |  | 2025-04-14 | 2025-04-14 | 2025-04-23 | Bital Agro | Urbano Santos | MA | Madeira | adm@bitalagro.com.br | CCA - C | Bagueta | Eucalyptus | T164 (8x10) (2) | [6 empty] | Estacas - Solo | 6.5 | NBR 16143 | 1 | Profunda e regular | Indica a penetração profunda e uniforme em toda a extensão do alburno. | [12 empty] | #DIV/0! | [5 empty] | #DIV/0! | [5 empty] | #DIV/0! | #DIV/0! | 0.82 | 820 | 0.514 | 0.219 | 0.384 | 1.117 | 46.1 | 19.6 | 34.3 | 100 | 4.21 | 1.8 | 3.15 | 9.16 | Os resultados da análise química apresentaram uma retenção do produto inferior ao padrão mínimo exigido pela norma ABNT NBR 16143
| UFV-M-127 | Finalizada | 39.957.452/0001-00 |  | 2025-04-14 | 2025-04-14 | 2025-04-23 | Bital Agro | Urbano Santos | MA | Madeira | adm@bitalagro.com.br | CCA - C | Bagueta | Eucalyptus | T163 (10x12) | [6 empty] | Estacas - Solo | 6.5 | NBR 16143 | 2 | Profunda e irregular | Indica a penetração profunda, mas desuniforme em toda a extensão do alburno. | [12 empty] | #DIV/0! | [5 empty] | #DIV/0! | [5 empty] | #DIV/0! | #DIV/0! | 0.825 | 825 | 0.307 | 0.124 | 0.214 | 0.645 | 47.7 | 19.2 | 33.1 | 100 | 2.53 | 1.02 | 1.77 | 5.32 | Os resultados da análise química apresentaram uma retenção do produto inferior ao padrão mínimo exigido pela norma ABNT NBR 16143
| UFV-M-128 | Finalizada | 39.957.452/0001-00 |  | 2025-04-14 | 2025-04-14 | 2025-04-23 | Bital Agro | Urbano Santos | MA | Madeira | adm@bitalagro.com.br | CCA - C | Bagueta | Eucalyptus | T163 (10x12) (2) | [6 empty] | Estacas - Solo | 6.5 | NBR 16143 | 2 | Profunda e irregular | Indica a penetração profunda, mas desuniforme em toda a extensão do alburno. | [12 empty] | #DIV/0! | [5 empty] | #DIV/0! | [5 empty] | #DIV/0! | #DIV/0! | 0.778 | 778 | 0.41 | 0.223 | 0.436 | 1.069 | 38.3 | 20.9 | 40.8 | 100 | 3.19 | 1.73 | 3.39 | 8.31 | Os resultados da análise química apresentaram uma retenção do produto inferior ao padrão mínimo exigido pela norma ABNT NBR 16143
| UFV-M-129 | Finalizada |  |  | 2025-04-15 | 2025-04-15 | 2025-04-23 | Lua Madeira Imunizada | Nova União | MG | Madeira | luamadeira@luamadeira.com.br | CCA - C | Torete | Eucalyptus | I11 | [6 empty] | Mourões | 6.5 | NBR 16143 | 3 | Parcial e regular | Indica a penetração uniforme, mas não total pela extensão do alburno. | [12 empty] | #DIV/0! | [5 empty] | #DIV/0! | [5 empty] | #DIV/0! | #DIV/0! | 0.877 | 877 | 0.331 | 0.15 | 0.304 | 0.785 | 42.1 | 19.1 | 38.8 | 100 | 2.9 | 1.32 | 2.67 | 6.89 | Os resultados da análise química apresentaram uma retenção do produto de acordo com o padrão mínimo exigido pela norma ABNT NBR 16143
| UFV-M-130 | Finalizada |  |  | 2025-04-15 | 2025-04-15 | 2025-04-23 | Lua Madeira Imunizada | Nova União | MG | Madeira | luamadeira@luamadeira.com.br | CCA - C | Torete | Eucalyptus | It12 | [6 empty] | Mourões | 6.5 | NBR 16143 | 5 | Sem Reação do Cromoazurol | Sem Reação do Cromoazurol | [12 empty] | #DIV/0! | [5 empty] | #DIV/0! | [5 empty] | #DIV/0! | #DIV/0! | 0.367 | 367 | 0.176 | 0.045 | 0.056 | 0.277 | 63.4 | 16.4 | 20.2 | 100 | 0.65 | 0.17 | 0.21 | 1.03 | Os resultados da análise química apresentaram uma retenção do produto inferior ao padrão mínimo exigido pela norma ABNT NBR 16143
| UFV-M-131 | Finalizada |  |  | 2025-04-22 | 2025-04-22 | 2025-04-23 | Madimune | Pedra Preta | MT | Madeira | madimunemt@gmail.com | CCA - C | Bagueta | Sem identificação | Tratamento 9 | [6 empty] | Mourões | 6.5 | NBR 16143 | 3 | Parcial e regular | Indica a penetração uniforme, mas não total pela extensão do alburno. | [12 empty] | #DIV/0! | [5 empty] | #DIV/0! | [5 empty] | #DIV/0! | #DIV/0! | 0.881 | 881 | 0.322 | 0.162 | 0.255 | 0.739 | 43.5 | 21.9 | 34.6 | 100 | 2.84 | 1.43 | 2.25 | 6.52 | Os resultados da análise química apresentaram uma retenção do produto de acordo com o padrão mínimo exigido pela norma ABNT NBR 16143
| UFV-M-132 | Finalizada |  |  | 2025-04-22 | 2025-04-22 | 2025-04-23 | Madimune | Pedra Preta | MT | Madeira | madimunemt@gmail.com | CCA - C | Bagueta | Sem identificação | Tratamento 18 | [6 empty] | Mourões | 6.5 | NBR 16143 | 1 | Profunda e regular | Indica a penetração profunda e uniforme em toda a extensão do alburno. | [12 empty] | #DIV/0! | [5 empty] | #DIV/0! | [5 empty] | #DIV/0! | #DIV/0! | 0.897 | 897 | 0.349 | 0.18 | 0.319 | 0.848 | 41.2 | 21.2 | 37.6 | 100 | 3.13 | 1.61 | 2.86 | 7.6 | Os resultados da análise química apresentaram uma retenção do produto de acordo com o padrão mínimo exigido pela norma ABNT NBR 16143
| UFV-M-133 | Finalizada |  |  | 2025-05-20 | 2025-05-21 | 2025-05-27 | Bital Agro | Urbano Santos | MA | Madeira | adm@bitalagro.com.br | CCA - C | Bagueta | Eucalyptus | T186 (10x12) | [6 empty] | Mourões | 6.5 | NBR 16143 | 2 | Profunda e irregular | Indica a penetração profunda, mas desuniforme em toda a extensão do alburno. | [12 empty] | #DIV/0! | [5 empty] | #DIV/0! | [5 empty] | #DIV/0! | #DIV/0! | 0.9 | 900 | 0.362 | 0.164 | 0.274 | 0.8 | 45.3 | 20.5 | 34.2 | 100 | 3.26 | 1.48 | 2.47 | 7.21 | Os resultados da análise química apresentaram uma retenção do produto de acordo com o padrão mínimo exigido pela norma ABNT NBR 16143
| UFV-M-134 | Finalizada |  |  | 2025-05-20 | 2025-05-21 | 2025-05-27 | Bital Agro | Urbano Santos | MA | Madeira | adm@bitalagro.com.br | CCA - C | Bagueta | Eucalyptus | T178 (8x10) | [6 empty] | Mourões | 6.5 | NBR 16143 | 3 | Parcial e regular | Indica a penetração uniforme, mas não total pela extensão do alburno. | [12 empty] | #DIV/0! | [5 empty] | #DIV/0! | [5 empty] | #DIV/0! | #DIV/0! | 0.849 | 849 | 0.411 | 0.227 | 0.402 | 1.04 | 39.5 | 21.9 | 38.6 | 100 | 3.49 | 1.93 | 3.41 | 8.83 | Os resultados da análise química apresentaram uma retenção do produto de acordo com o padrão mínimo exigido pela norma ABNT NBR 16143
| UFV-M-135 | Finalizada |  |  | 2025-05-20 | 2025-05-21 | 2025-05-27 | Bital Agro | Urbano Santos | MA | Madeira | adm@bitalagro.com.br | CCA - C | Bagueta | Eucalyptus | T178 (8x10) (2) | [6 empty] | Mourões | 6.5 | NBR 16143 | 1 | Profunda e regular | Indica a penetração profunda e uniforme em toda a extensão do alburno. | [12 empty] | #DIV/0! | [5 empty] | #DIV/0! | [5 empty] | #DIV/0! | #DIV/0! | 0.877 | 877 | 0.416 | 0.19 | 0.298 | 0.904 | 46 | 21 | 33 | 100 | 3.65 | 1.67 | 2.61 | 7.93 | Os resultados da análise química apresentaram uma retenção do produto de acordo com o padrão mínimo exigido pela norma ABNT NBR 16143
| UFV-M-136 | Finalizada |  |  | 2025-05-20 | 2025-05-21 | 2025-05-27 | Bital Agro | Urbano Santos | MA | Madeira | adm@bitalagro.com.br | CCA - C | Bagueta | Eucalyptus | T178 (8x10) (3) | [6 empty] | Mourões | 6.5 | NBR 16143 | 2 | Profunda e irregular | Indica a penetração profunda, mas desuniforme em toda a extensão do alburno. | [12 empty] | #DIV/0! | [5 empty] | #DIV/0! | [5 empty] | #DIV/0! | #DIV/0! | 0.815 | 815 | 0.383 | 0.212 | 0.355 | 0.95 | 40.4 | 22.3 | 37.3 | 100 | 3.12 | 1.73 | 2.89 | 7.74 | Os resultados da análise química apresentaram uma retenção do produto de acordo com o padrão mínimo exigido pela norma ABNT NBR 16143
| UFV-M-137 | Finalizada |  |  | 2025-05-20 | 2025-05-21 | 2025-05-27 | Bital Agro | Urbano Santos | MA | Madeira | adm@bitalagro.com.br | CCA - C | Bagueta | Eucalyptus | T183 (8x10) | [6 empty] | Mourões | 6.5 | NBR 16143 | 2 | Profunda e irregular | Indica a penetração profunda, mas desuniforme em toda a extensão do alburno. | [12 empty] | #DIV/0! | [5 empty] | #DIV/0! | [5 empty] | #DIV/0! | #DIV/0! | 0.95 | 950 | 0.303 | 0.18 | 0.313 | 0.796 | 38.1 | 22.6 | 39.3 | 100 | 2.88 | 1.71 | 2.97 | 7.56 | Os resultados da análise química apresentaram uma retenção do produto de acordo com o padrão mínimo exigido pela norma ABNT NBR 16143
| UFV-M-138 | Finalizada |  |  | 2025-05-20 | 2025-05-21 | 2025-05-27 | Bital Agro | Urbano Santos | MA | Madeira | adm@bitalagro.com.br | CCA - C | Bagueta | Eucalyptus | T177 (8x10) | [6 empty] | Mourões | 6.5 | NBR 16143 | 1 | Profunda e regular | Indica a penetração profunda e uniforme em toda a extensão do alburno. | [12 empty] | #DIV/0! | [5 empty] | #DIV/0! | [5 empty] | #DIV/0! | #DIV/0! | 0.813 | 813 | 0.512 | 0.262 | 0.502 | 1.276 | 40.1 | 20.5 | 39.4 | 100 | 4.16 | 2.13 | 4.08 | 10.37 | Os resultados da análise química apresentaram uma retenção do produto de acordo com o padrão mínimo exigido pela norma ABNT NBR 16143
| UFV-M-139 | Finalizada |  |  | 2025-05-20 | 2025-05-21 | 2025-05-27 | Bital Agro | Urbano Santos | MA | Madeira | adm@bitalagro.com.br | CCA - C | Bagueta | Eucalyptus | T190 (6x8) | [6 empty] | Mourões | 6.5 | NBR 16143 | 4 | Parcial e irregular | Indica a penetração desuniforme e não total pela extensão do alburno. | [12 empty] | #DIV/0! | [5 empty] | #DIV/0! | [5 empty] | #DIV/0! | #DIV/0! | 0.872 | 872 | 0.38 | 0.181 | 0.285 | 0.846 | 44.9 | 21.4 | 33.7 | 100 | 3.31 | 1.58 | 2.49 | 7.38 | Os resultados da análise química apresentaram uma retenção do produto de acordo com o padrão mínimo exigido pela norma ABNT NBR 16143
| UFV-M-140 | Finalizada |  |  | 2025-05-20 | 2025-05-21 | 2025-05-27 | Bital Agro | Urbano Santos | MA | Madeira | adm@bitalagro.com.br | CCA - C | Bagueta | Eucalyptus | T182 (8x10) | [6 empty] | Mourões | 6.5 | NBR 16143 | 2 | Profunda e irregular | Indica a penetração profunda, mas desuniforme em toda a extensão do alburno. | [12 empty] | #DIV/0! | [5 empty] | #DIV/0! | [5 empty] | #DIV/0! | #DIV/0! | 0.974 | 974 | 0.328 | 0.196 | 0.369 | 0.893 | 36.7 | 22 | 41.3 | 100 | 3.19 | 1.91 | 3.59 | 8.69 | Os resultados da análise química apresentaram uma retenção do produto de acordo com o padrão mínimo exigido pela norma ABNT NBR 16143
| UFV-M-141 | Finalizada |  |  | 2025-05-20 | 2025-05-21 | 2025-05-27 | Bital Agro | Urbano Santos | MA | Madeira | adm@bitalagro.com.br | CCA - C | Bagueta | Eucalyptus | T181 (10x12) | [6 empty] | Mourões | 6.5 | NBR 16143 | 2 | Profunda e irregular | Indica a penetração profunda, mas desuniforme em toda a extensão do alburno. | [12 empty] | #DIV/0! | [5 empty] | #DIV/0! | [5 empty] | #DIV/0! | #DIV/0! | 0.95 | 950 | 0.3 | 0.154 | 0.3 | 0.754 | 39.8 | 20.5 | 39.7 | 100 | 2.85 | 1.46 | 2.85 | 7.16 | Os resultados da análise química apresentaram uma retenção do produto de acordo com o padrão mínimo exigido pela norma ABNT NBR 16143
| UFV-M-142 | Finalizada |  |  | 2025-05-20 | 2025-05-21 | 2025-05-27 | Bital Agro | Urbano Santos | MA | Madeira | adm@bitalagro.com.br | CCA - C | Bagueta | Eucalyptus | T186 (10x12) (2) | [6 empty] | Mourões | 6.5 | NBR 16143 | 2 | Profunda e irregular | Indica a penetração profunda, mas desuniforme em toda a extensão do alburno. | [12 empty] | #DIV/0! | [5 empty] | #DIV/0! | [5 empty] | #DIV/0! | #DIV/0! | 0.843 | 843 | 0.392 | 0.202 | 0.329 | 0.923 | 42.5 | 21.9 | 35.6 | 100 | 3.3 | 1.7 | 2.77 | 7.77 | Os resultados da análise química apresentaram uma retenção do produto de acordo com o padrão mínimo exigido pela norma ABNT NBR 16143
| UFV-M-143 | Finalizada |  |  | 2025-05-20 | 2025-05-21 | 2025-05-27 | Bital Agro | Urbano Santos | MA | Madeira | adm@bitalagro.com.br | CCA - C | Bagueta | Eucalyptus | T190 (6x8) (2) | [6 empty] | Mourões | 6.5 | NBR 16143 | 1 | Profunda e regular | Indica a penetração profunda e uniforme em toda a extensão do alburno. | [12 empty] | #DIV/0! | [5 empty] | #DIV/0! | [5 empty] | #DIV/0! | #DIV/0! | 0.864 | 864 | 0.624 | 0.308 | 0.539 | 1.471 | 42.4 | 20.9 | 36.7 | 100 | 5.39 | 2.66 | 4.66 | 12.71 | Os resultados da análise química apresentaram uma retenção do produto de acordo com o padrão mínimo exigido pela norma ABNT NBR 16143
| UFV-M-144 | Finalizada |  |  | 2025-05-20 | 2025-05-21 | 2025-05-27 | Bital Agro | Urbano Santos | MA | Madeira | adm@bitalagro.com.br | CCA - C | Bagueta | Eucalyptus | T182 (8x10) (2) | [6 empty] | Mourões | 6.5 | NBR 16143 | 2 | Profunda e irregular | Indica a penetração profunda, mas desuniforme em toda a extensão do alburno. | [12 empty] | #DIV/0! | [5 empty] | #DIV/0! | [5 empty] | #DIV/0! | #DIV/0! | 0.846 | 846 | 0.673 | 0.313 | 0.633 | 1.619 | 41.6 | 19.3 | 39.1 | 100 | 5.69 | 2.65 | 5.36 | 13.7 | Os resultados da análise química apresentaram uma retenção do produto de acordo com o padrão mínimo exigido pela norma ABNT NBR 16143
| UFV-M-145 | Finalizada | 39.861.262/0001-86 |  | 2025-06-03 | 2025-06-05 | 2025-06-13 | SC Madeiras LTDA | Olhos D'Água | MG | Madeira | scmadeira21@gmail.com | CCA - C | Torete | Sem identificação | Amostra 01 - 06x08 - 2,2 | [6 empty] | Mourões | 6.5 | NBR 16143 | 4 | Parcial e irregular | Indica a penetração desuniforme e não total pela extensão do alburno. | [12 empty] | #DIV/0! | [5 empty] | #DIV/0! | [5 empty] | #DIV/0! | #DIV/0! | 0.815 | 815 | 0.213 | 0.089 | 0.18 | 0.482 | 44.1 | 18.4 | 37.5 | 100 | 1.74 | 0.73 | 1.47 | 3.94 | Os resultados da análise química apresentaram uma retenção do produto inferior ao padrão mínimo exigido pela norma ABNT NBR 16143
| UFV-M-146 | Finalizada | 39.861.262/0001-86 |  | 2025-06-03 | 2025-06-05 | 2025-06-13 | SC Madeiras LTDA | Olhos D'Água | MG | Madeira | scmadeira21@gmail.com | CCA - C | Torete | Sem identificação | Amostra 02 - 08x10 - 3,0 | [6 empty] | Mourões | 6.5 | NBR 16143 | 5 | Sem Reação do Cromoazurol | Sem Reação do Cromoazurol | [12 empty] | #DIV/0! | [5 empty] | #DIV/0! | [5 empty] | #DIV/0! | #DIV/0! | 0.834 | 834 | 0.159 | 0.073 | 0.142 | 0.374 | 42.5 | 19.6 | 37.9 | 100 | 1.33 | 0.61 | 1.18 | 3.12 | Os resultados da análise química apresentaram uma retenção do produto inferior ao padrão mínimo exigido pela norma ABNT NBR 16143
| UFV-M-147 | Finalizada | 39.861.262/0001-86 |  | 2025-06-03 | 2025-06-05 | 2025-06-13 | SC Madeiras LTDA | Olhos D'Água | MG | Madeira | scmadeira21@gmail.com | CCA - C | Torete | Sem identificação | Amostra 03 - 10x12 - 2,2 | [6 empty] | Mourões | 6.5 | NBR 16143 | 4 | Parcial e irregular | Indica a penetração desuniforme e não total pela extensão do alburno. | [12 empty] | #DIV/0! | [5 empty] | #DIV/0! | [5 empty] | #DIV/0! | #DIV/0! | 0.726 | 726 | 0.122 | 0.044 | 0.082 | 0.248 | 49.1 | 17.9 | 33 | 100 | 0.89 | 0.32 | 0.6 | 1.81 | Os resultados da análise química apresentaram uma retenção do produto inferior ao padrão mínimo exigido pela norma ABNT NBR 16143
| UFV-M-148 | Finalizada |  |  | 2025-06-05 | 2025-06-06 | 2025-06-13 | Bital Agro | Urbano Santos | MA | Madeira | adm@bitalagro.com.br | CCA - C | Bagueta | Eucalyptus | T197 (10x12) | [6 empty] | Estacas - Solo | 6.5 | NBR 16143 | 2 | Profunda e irregular | Indica a penetração profunda, mas desuniforme em toda a extensão do alburno. | [12 empty] | #DIV/0! | [5 empty] | #DIV/0! | [5 empty] | #DIV/0! | #DIV/0! | 0.854 | 854 | 0.259 | 0.135 | 0.225 | 0.619 | 41.8 | 21.9 | 36.3 | 100 | 2.21 | 1.15 | 1.92 | 5.28 | Os resultados da análise química apresentaram uma retenção do produto inferior ao padrão mínimo exigido pela norma ABNT NBR 16143
| UFV-M-149 | Finalizada |  |  | 2025-06-05 | 2025-06-06 | 2025-06-13 | Bital Agro | Urbano Santos | MA | Madeira | adm@bitalagro.com.br | CCA - C | Bagueta | Eucalyptus | T197 (10x12) (2) | [6 empty] | Estacas - Solo | 6.5 | NBR 16143 | 1 | Profunda e regular | Indica a penetração profunda e uniforme em toda a extensão do alburno. | [12 empty] | #DIV/0! | [5 empty] | #DIV/0! | [5 empty] | #DIV/0! | #DIV/0! | 0.826 | 826 | 0.381 | 0.205 | 0.375 | 0.961 | 39.6 | 21.3 | 39.1 | 100 | 3.15 | 1.69 | 3.1 | 7.94 | Os resultados da análise química apresentaram uma retenção do produto inferior ao padrão mínimo exigido pela norma ABNT NBR 16143
| UFV-M-150 | Finalizada |  |  | 2025-06-05 | 2025-06-06 | 2025-06-13 | Bital Agro | Urbano Santos | MA | Madeira | adm@bitalagro.com.br | CCA - C | Bagueta | Eucalyptus | T201 (8x10) | [6 empty] | Estacas - Solo | 6.5 | NBR 16143 | 2 | Profunda e irregular | Indica a penetração profunda, mas desuniforme em toda a extensão do alburno. | [12 empty] | #DIV/0! | [5 empty] | #DIV/0! | [5 empty] | #DIV/0! | #DIV/0! | 0.899 | 899 | 0.239 | 0.124 | 0.239 | 0.602 | 39.7 | 20.6 | 39.7 | 100 | 2.15 | 1.11 | 2.15 | 5.41 | Os resultados da análise química apresentaram uma retenção do produto inferior ao padrão mínimo exigido pela norma ABNT NBR 16143
| UFV-M-151 | Finalizada |  |  | 2025-06-05 | 2025-06-06 | 2025-06-13 | Bital Agro | Urbano Santos | MA | Madeira | adm@bitalagro.com.br | CCA - C | Bagueta | Eucalyptus | T196 (12x14) | [6 empty] | Estacas - Solo | 6.5 | NBR 16143 | 2 | Profunda e irregular | Indica a penetração profunda, mas desuniforme em toda a extensão do alburno. | [12 empty] | #DIV/0! | [5 empty] | #DIV/0! | [5 empty] | #DIV/0! | #DIV/0! | 0.929 | 929 | 0.266 | 0.135 | 0.232 | 0.633 | 42 | 21.3 | 36.7 | 100 | 2.47 | 1.25 | 2.16 | 5.88 | Os resultados da análise química apresentaram uma retenção do produto inferior ao padrão mínimo exigido pela norma ABNT NBR 16143
| UFV-M-152 | Finalizada |  |  | 2025-06-05 | 2025-06-06 | 2025-06-13 | Bital Agro | Urbano Santos | MA | Madeira | adm@bitalagro.com.br | CCA - C | Bagueta | Eucalyptus | T196 (10x12) | [6 empty] | Estacas - Solo | 6.5 | NBR 16143 | 1 | Profunda e regular | Indica a penetração profunda e uniforme em toda a extensão do alburno. | [12 empty] | #DIV/0! | [5 empty] | #DIV/0! | [5 empty] | #DIV/0! | #DIV/0! | 0.904 | 904 | 0.331 | 0.17 | 0.312 | 0.813 | 40.7 | 21 | 38.3 | 100 | 2.99 | 1.54 | 2.82 | 7.35 | Os resultados da análise química apresentaram uma retenção do produto inferior ao padrão mínimo exigido pela norma ABNT NBR 16143
| UFV-M-153 | Finalizada |  |  | 2025-06-05 | 2025-06-06 | 2025-06-13 | Bital Agro | Urbano Santos | MA | Madeira | adm@bitalagro.com.br | CCA - C | Bagueta | Eucalyptus | T201 (8x10) (2) | [6 empty] | Estacas - Solo | 6.5 | NBR 16143 | 2 | Profunda e irregular | Indica a penetração profunda, mas desuniforme em toda a extensão do alburno. | [12 empty] | #DIV/0! | [5 empty] | #DIV/0! | [5 empty] | #DIV/0! | #DIV/0! | 0.812 | 812 | 0.296 | 0.153 | 0.243 | 0.692 | 42.7 | 22.2 | 35.1 | 100 | 2.4 | 1.24 | 1.97 | 5.61 | Os resultados da análise química apresentaram uma retenção do produto inferior ao padrão mínimo exigido pela norma ABNT NBR 16143
| UFV-M-154 | Finalizada |  |  | 2025-06-17 | 2025-06-17 | 2025-06-27 | Bital Agro | Urbano Santos | MA | Madeira | adm@bitalagro.com.br | CCA - C | Bagueta | Eucalyptus | T204 (10x12) | [6 empty] | Estacas - Solo | 6.5 | NBR 16143 | 2 | Profunda e irregular | Indica a penetração profunda, mas desuniforme em toda a extensão do alburno. | [12 empty] | #DIV/0! | [5 empty] | #DIV/0! | [5 empty] | #DIV/0! | #DIV/0! | 0.89 | 890 | 0.288 | 0.166 | 0.306 | 0.76 | 37.9 | 21.8 | 40.3 | 100 | 2.56 | 1.48 | 2.72 | 6.76 | Os resultados da análise química apresentaram uma retenção do produto inferior ao padrão mínimo exigido pela norma ABNT NBR 16143
| UFV-M-155 | Finalizada |  |  | 2025-06-17 | 2025-06-17 | 2025-06-27 | Bital Agro | Urbano Santos | MA | Madeira | adm@bitalagro.com.br | CCA - C | Bagueta | Eucalyptus | T204 (10x12)(2) | [6 empty] | Estacas - Solo | 6.5 | NBR 16143 | 2 | Profunda e irregular | Indica a penetração profunda, mas desuniforme em toda a extensão do alburno. | [12 empty] | #DIV/0! | [5 empty] | #DIV/0! | [5 empty] | #DIV/0! | #DIV/0! | 0.918 | 918 | 0.268 | 0.148 | 0.288 | 0.704 | 38 | 21 | 41 | 100 | 2.46 | 1.36 | 2.64 | 6.46 | Os resultados da análise química apresentaram uma retenção do produto inferior ao padrão mínimo exigido pela norma ABNT NBR 16143
| UFV-M-156 | Finalizada |  |  | 2025-06-17 | 2025-06-17 | 2025-06-27 | Bital Agro | Urbano Santos | MA | Madeira | adm@bitalagro.com.br | CCA - C | Bagueta | Eucalyptus | T209(10x12) | [6 empty] | Estacas - Solo | 6.5 | NBR 16143 | 2 | Profunda e irregular | Indica a penetração profunda, mas desuniforme em toda a extensão do alburno. | [12 empty] | #DIV/0! | [5 empty] | #DIV/0! | [5 empty] | #DIV/0! | #DIV/0! | 0.895 | 895 | 0.231 | 0.141 | 0.284 | 0.656 | 35.2 | 21.5 | 43.3 | 100 | 2.07 | 1.26 | 2.54 | 5.87 | Os resultados da análise química apresentaram uma retenção do produto inferior ao padrão mínimo exigido pela norma ABNT NBR 16143
| UFV-M-157 | Finalizada |  |  | 2025-06-17 | 2025-06-17 | 2025-06-27 | Bital Agro | Urbano Santos | MA | Madeira | adm@bitalagro.com.br | CCA - C | Bagueta | Eucalyptus | T209(10x12)(2) | [6 empty] | Estacas - Solo | 6.5 | NBR 16143 | 2 | Profunda e irregular | Indica a penetração profunda, mas desuniforme em toda a extensão do alburno. | [12 empty] | #DIV/0! | [5 empty] | #DIV/0! | [5 empty] | #DIV/0! | #DIV/0! | 0.775 | 775 | 0.232 | 0.142 | 0.29 | 0.664 | 36.6 | 22.5 | 40.9 | 100 | 1.8 | 1.1 | 2.25 | 5.15 | Os resultados da análise química apresentaram uma retenção do produto inferior ao padrão mínimo exigido pela norma ABNT NBR 16143
| UFV-M-158 | Finalizada |  |  | 2025-06-17 | 2025-06-17 | 2025-06-27 | Bital Agro | Urbano Santos | MA | Madeira | adm@bitalagro.com.br | CCA - C | Bagueta | Eucalyptus | T211(12x14) | [6 empty] | Estacas - Solo | 6.5 | NBR 16143 | 2 | Profunda e irregular | Indica a penetração profunda, mas desuniforme em toda a extensão do alburno. | [12 empty] | #DIV/0! | [5 empty] | #DIV/0! | [5 empty] | #DIV/0! | #DIV/0! | 0.964 | 964 | 0.198 | 0.119 | 0.212 | 0.529 | 37.5 | 22.5 | 40 | 100 | 1.91 | 1.15 | 2.04 | 5.1 | Os resultados da análise química apresentaram uma retenção do produto inferior ao padrão mínimo exigido pela norma ABNT NBR 16143
| UFV-M-159 | Finalizada |  |  | 2025-07-01 | 2025-07-01 | 2025-07-02 | Madimune | Pedra Preta | MT | Madeira | madimunemt@gmail.com | CCA - C | Bagueta | Sem identificação | Tratamento 4 | [6 empty] | Mourões | 6.5 | NBR 16143 | 3 | Parcial e regular | Indica a penetração uniforme, mas não total pela extensão do alburno. | [12 empty] | #DIV/0! | [5 empty] | #DIV/0! | [5 empty] | #DIV/0! | #DIV/0! | 0.829 | 829 | 0.378 | 0.125 | 0.211 | 0.714 | 53 | 17.5 | 29.5 | 100 | 3.13 | 1.04 | 1.75 | 5.92 | Os resultados da análise química apresentaram uma retenção do produto inferior ao padrão mínimo exigido pela norma ABNT NBR 16143
| UFV-M-160 | Finalizada |  |  | 2025-07-01 | 2025-07-01 | 2025-07-02 | Madimune | Pedra Preta | MT | Madeira | madimunemt@gmail.com | CCA - C | Bagueta | Sem identificação | Tratamento 1 | [6 empty] | Mourões | 6.5 | NBR 16143 | 1 | Profunda e regular | Indica a penetração profunda e uniforme em toda a extensão do alburno. | [12 empty] | #DIV/0! | [5 empty] | #DIV/0! | [5 empty] | #DIV/0! | #DIV/0! | 0.682 | 682 | 0.495 | 0.189 | 0.278 | 0.962 | 51.5 | 19.6 | 28.9 | 100 | 3.38 | 1.29 | 1.9 | 6.57 | Os resultados da análise química apresentaram uma retenção do produto de acordo com o padrão mínimo exigido pela norma ABNT NBR 16143
| UFV-M-161 | Finalizada |  |  | 2025-07-03 | 2025-07-03 | 2025-07-09 | Madimune | Pedra Preta | MT | Madeira | madimunemt@gmail.com | CCA - C | Bagueta | Eucalyptus | Tratamento 17 | [6 empty] | Mourões | 6.5 | NBR 16143 | 2 | Profunda e irregular | Indica a penetração profunda, mas desuniforme em toda a extensão do alburno. | [12 empty] | #DIV/0! | [5 empty] | #DIV/0! | [5 empty] | #DIV/0! | #DIV/0! | 0.803 | 803 | 0.381 | 0.174 | 0.309 | 0.864 | 44.1 | 20.1 | 35.8 | 100 | 3.06 | 1.4 | 2.48 | 6.94 | Os resultados da análise química apresentaram uma retenção do produto de acordo com o padrão mínimo exigido pela norma ABNT NBR 16143
| UFV-M-162 | Finalizada |  |  | 2025-07-03 | 2025-07-03 | 2025-07-09 | Madimune | Pedra Preta | MT | Madeira | madimunemt@gmail.com | CCA - C | Bagueta | Eucalyptus | Tratamento 31 | [6 empty] | Mourões | 6.5 | NBR 16143 | 2 | Profunda e irregular | Indica a penetração profunda, mas desuniforme em toda a extensão do alburno. | [12 empty] | #DIV/0! | [5 empty] | #DIV/0! | [5 empty] | #DIV/0! | #DIV/0! | 0.865 | 865 | 0.302 | 0.13 | 0.185 | 0.617 | 48.9 | 21.1 | 30 | 100 | 2.61 | 1.12 | 1.6 | 5.33 | Os resultados da análise química apresentaram uma retenção do produto inferior ao padrão mínimo exigido pela norma ABNT NBR 16143
| UFV-M-163 | Finalizada |  |  | 2025-07-03 | 2025-07-03 | 2025-07-09 | Bital Agro | Urbano Santos | MA | Madeira | adm@bitalagro.com.br | CCA - C | Bagueta | Eucalyptus | T219 (10x12) | [6 empty] | Estacas - Solo | 6.5 | NBR 16143 | 2 | Profunda e irregular | Indica a penetração profunda, mas desuniforme em toda a extensão do alburno. | [12 empty] | #DIV/0! | [5 empty] | #DIV/0! | [5 empty] | #DIV/0! | #DIV/0! | 0.888 | 888 | 0.3 | 0.133 | 0.24 | 0.673 | 44.6 | 19.7 | 35.7 | 100 | 2.66 | 1.18 | 2.13 | 5.97 | Os resultados da análise química apresentaram uma retenção do produto inferior ao padrão mínimo exigido pela norma ABNT NBR 16143
| UFV-M-164 | Finalizada |  |  | 2025-07-03 | 2025-07-03 | 2025-07-09 | Bital Agro | Urbano Santos | MA | Madeira | adm@bitalagro.com.br | CCA - C | Bagueta | Eucalyptus | T217 (10x12) | [6 empty] | Estacas - Solo | 6.5 | NBR 16143 | 2 | Profunda e irregular | Indica a penetração profunda, mas desuniforme em toda a extensão do alburno. | [12 empty] | #DIV/0! | [5 empty] | #DIV/0! | [5 empty] | #DIV/0! | #DIV/0! | 0.958 | 958 | 0.289 | 0.142 | 0.256 | 0.687 | 42.1 | 20.6 | 37.3 | 100 | 2.77 | 1.36 | 2.45 | 6.58 | Os resultados da análise química apresentaram uma retenção do produto inferior ao padrão mínimo exigido pela norma ABNT NBR 16143
| UFV-M-165 | Finalizada |  |  | 2025-07-03 | 2025-07-03 | 2025-07-09 | Bital Agro | Urbano Santos | MA | Madeira | adm@bitalagro.com.br | CCA - C | Bagueta | Eucalyptus | T219 (10x12)2* | [6 empty] | Estacas - Solo | 6.5 | NBR 16143 | 3 | Parcial e regular | Indica a penetração uniforme, mas não total pela extensão do alburno. | [12 empty] | #DIV/0! | [5 empty] | #DIV/0! | [5 empty] | #DIV/0! | #DIV/0! | 0.9 | 900 | 0.207 | 0.089 | 0.159 | 0.455 | 45.5 | 19.7 | 34.8 | 100 | 1.86 | 0.8 | 1.43 | 4.09 | Os resultados da análise química apresentaram uma retenção do produto inferior ao padrão mínimo exigido pela norma ABNT NBR 16143
| UFV-M-166 | Finalizada |  |  | 2025-07-03 | 2025-07-03 | 2025-07-09 | Bital Agro | Urbano Santos | MA | Madeira | adm@bitalagro.com.br | CCA - C | Bagueta | Eucalyptus | T221 (10x12)2* | [6 empty] | Estacas - Solo | 6.5 | NBR 16143 | 2 | Profunda e irregular | Indica a penetração profunda, mas desuniforme em toda a extensão do alburno. | [12 empty] | #DIV/0! | [5 empty] | #DIV/0! | [5 empty] | #DIV/0! | #DIV/0! | 0.842 | 842 | 0.326 | 0.177 | 0.306 | 0.809 | 40.3 | 21.9 | 37.8 | 100 | 2.74 | 1.49 | 2.58 | 6.81 | Os resultados da análise química apresentaram uma retenção do produto inferior ao padrão mínimo exigido pela norma ABNT NBR 16143
| UFV-M-167 | Finalizada |  |  | 2025-07-03 | 2025-07-03 | 2025-07-09 | Bital Agro | Urbano Santos | MA | Madeira | adm@bitalagro.com.br | CCA - C | Bagueta | Eucalyptus | T221 (8x10) | [6 empty] | Estacas - Solo | 6.5 | NBR 16143 | 2 | Profunda e irregular | Indica a penetração profunda, mas desuniforme em toda a extensão do alburno. | [12 empty] | #DIV/0! | [5 empty] | #DIV/0! | [5 empty] | #DIV/0! | #DIV/0! | 0.896 | 896 | 0.28 | 0.136 | 0.22 | 0.636 | 44 | 21.4 | 34.6 | 100 | 2.51 | 1.22 | 1.97 | 5.7 | Os resultados da análise química apresentaram uma retenção do produto inferior ao padrão mínimo exigido pela norma ABNT NBR 16143
| UFV-M-168 | Finalizada |  |  | 2025-07-07 | 2025-07-10 | 2025-07-11 | Voltolini Madeiras Tratadas | Navegantes | SC | Madeira | contato@voltolinisc.com.br | CCA - C | Bagueta | Sem identificação | Amostra 100415/27/06/2025 | [6 empty] | Outros - Solo | 6.5 | NBR 16143 | 2 | Profunda e irregular | Indica a penetração profunda, mas desuniforme em toda a extensão do alburno. | [12 empty] | #DIV/0! | [5 empty] | #DIV/0! | [5 empty] | #DIV/0! | #DIV/0! | 0.353 | 353 | 0.576 | 0.19 | 0.39 | 1.156 | 49.8 | 16.5 | 33.7 | 100 | 2.03 | 0.67 | 1.38 | 4.08 | Os resultados da análise química apresentaram uma retenção do produto inferior ao padrão mínimo exigido pela norma ABNT NBR 16143
| UFV-M-169 | Finalizada |  |  | 2025-07-07 | 2025-07-10 | 2025-07-11 | Voltolini Madeiras Tratadas | Navegantes | SC | Madeira | contato@voltolinisc.com.br | CCA - C | Bagueta | Pinus | Amostra 100414/27/06/25 | [6 empty] | Outros - Suspenso | 4 | NBR 16143 | 3 | Parcial e regular | Indica a penetração uniforme, mas não total pela extensão do alburno. | [12 empty] | #DIV/0! | [5 empty] | #DIV/0! | [5 empty] | #DIV/0! | #DIV/0! | 0.35 | 350 | 0.349 | 0.129 | 0.268 | 0.746 | 46.8 | 17.2 | 36 | 100 | 1.22 | 0.45 | 0.94 | 2.61 | Os resultados da análise química apresentaram uma retenção do produto inferior ao padrão mínimo exigido pela norma ABNT NBR 16143
| UFV-M-170 | Finalizada |  |  | 2025-07-28 | 2025-07-28 | 2025-08-01 | Bital Agro | Urbano Santos | MA | Madeira | adm@bitalagro.com.br | CCA - C | Bagueta | Eucalyptus | T227 (10x12) - Umidade 30 | [6 empty] | Estacas - Solo | 6.5 | NBR 16143 | 2 | Profunda e irregular | Indica a penetração profunda, mas desuniforme em toda a extensão do alburno. | [12 empty] | #DIV/0! | [5 empty] | #DIV/0! | [5 empty] | #DIV/0! | #DIV/0! | 0.918 | 918 | 0.2 | 0.094 | 0.138 | 0.432 | 46.3 | 21.7 | 32 | 100 | 1.84 | 0.86 | 1.27 | 3.97 | Os resultados da análise química apresentaram uma retenção do produto inferior ao padrão mínimo exigido pela norma ABNT NBR 16143
| UFV-M-171 | Finalizada |  |  | 2025-07-28 | 2025-07-28 | 2025-08-01 | Bital Agro | Urbano Santos | MA | Madeira | adm@bitalagro.com.br | CCA - C | Bagueta | Eucalyptus | T229 (10x12) | [6 empty] | Estacas - Solo | 6.5 | NBR 16143 | 2 | Profunda e irregular | Indica a penetração profunda, mas desuniforme em toda a extensão do alburno. | [12 empty] | #DIV/0! | [5 empty] | #DIV/0! | [5 empty] | #DIV/0! | #DIV/0! | 0.926 | 926 | 0.232 | 0.116 | 0.199 | 0.547 | 42.4 | 21.2 | 36.4 | 100 | 2.15 | 1.07 | 1.84 | 5.06 | Os resultados da análise química apresentaram uma retenção do produto inferior ao padrão mínimo exigido pela norma ABNT NBR 16143
| UFV-M-172 | Finalizada |  |  | 2025-07-28 | 2025-07-28 | 2025-08-01 | Bital Agro | Urbano Santos | MA | Madeira | adm@bitalagro.com.br | CCA - C | Bagueta | Eucalyptus | T227 (10x12) - Umidade 24 | [6 empty] | Estacas - Solo | 6.5 | NBR 16143 | 2 | Profunda e irregular | Indica a penetração profunda, mas desuniforme em toda a extensão do alburno. | [12 empty] | #DIV/0! | [5 empty] | #DIV/0! | [5 empty] | #DIV/0! | #DIV/0! | 0.846 | 846 | 0.351 | 0.176 | 0.31 | 0.837 | 41.9 | 21 | 37.1 | 100 | 2.97 | 1.49 | 2.62 | 7.08 | Os resultados da análise química apresentaram uma retenção do produto inferior ao padrão mínimo exigido pela norma ABNT NBR 16143
| UFV-M-173 | Finalizada |  |  | 2025-07-28 | 2025-07-28 | 2025-08-01 | Bital Agro | Urbano Santos | MA | Madeira | adm@bitalagro.com.br | CCA - C | Bagueta | Eucalyptus | T229 (08x10) | [6 empty] | Estacas - Solo | 6.5 | NBR 16143 | 2 | Profunda e irregular | Indica a penetração profunda, mas desuniforme em toda a extensão do alburno. | [12 empty] | #DIV/0! | [5 empty] | #DIV/0! | [5 empty] | #DIV/0! | #DIV/0! | 0.822 | 822 | 0.378 | 0.194 | 0.351 | 0.923 | 41 | 21 | 38 | 100 | 3.11 | 1.59 | 2.89 | 7.59 | Os resultados da análise química apresentaram uma retenção do produto inferior ao padrão mínimo exigido pela norma ABNT NBR 16143
| UFV-M-174 | Finalizada |  |  | 2025-07-28 | 2025-07-28 | 2025-08-01 | Serraria Capela Nova LTDA | Capela Nova | MG | Madeira | serrariacapelanova@outlook.com | CCA - C | Bagueta | Sem identificação | Amostra 1, 2 e 3 | [6 empty] | Mourões | 6.5 | NBR 16143 | 4 | Parcial e irregular | Indica a penetração desuniforme e não total pela extensão do alburno. | [12 empty] | #DIV/0! | [5 empty] | #DIV/0! | [5 empty] | #DIV/0! | #DIV/0! | 0.7 | 700 | 0.19 | 0.075 | 0.092 | 0.357 | 53.1 | 21 | 25.9 | 100 | 1.33 | 0.53 | 0.64 | 2.5 | Os resultados da análise química apresentaram uma retenção do produto inferior ao padrão mínimo exigido pela norma ABNT NBR 16143
| UFV-M-175 | Finalizada |  |  | 2025-07-28 | 2025-07-28 | 2025-08-01 | SC Madeiras LTDA | Olhos D'Água | MG | Madeira | scmadeira21@gmail.com | CCA - C | Torete | Sem identificação | Amostra 02 - 8x10 - 2,2 | [6 empty] | Mourões | 6.5 | NBR 16143 | 3 | Parcial e regular | Indica a penetração uniforme, mas não total pela extensão do alburno. | [12 empty] | #DIV/0! | [5 empty] | #DIV/0! | [5 empty] | #DIV/0! | #DIV/0! | 0.742 | 742 | 0.274 | 0.103 | 0.218 | 0.595 | 46 | 17.4 | 36.6 | 100 | 2.03 | 0.76 | 1.62 | 4.41 | Os resultados da análise química apresentaram uma retenção do produto inferior ao padrão mínimo exigido pela norma ABNT NBR 16143
| UFV-M-176 | Finalizada |  |  | 2025-07-28 | 2025-07-28 | 2025-08-01 | SC Madeiras LTDA | Olhos D'Água | MG | Madeira | scmadeira21@gmail.com | CCA - C | Torete | Sem identificação | Amostra 03 - 10x12 - 2,2 | [6 empty] | Mourões | 6.5 | NBR 16143 | 4 | Parcial e irregular | Indica a penetração desuniforme e não total pela extensão do alburno. | [12 empty] | #DIV/0! | [5 empty] | #DIV/0! | [5 empty] | #DIV/0! | #DIV/0! | 0.715 | 715 | 0.215 | 0.095 | 0.187 | 0.497 | 43.2 | 19.1 | 37.7 | 100 | 1.54 | 0.68 | 1.34 | 3.56 | Os resultados da análise química apresentaram uma retenção do produto inferior ao padrão mínimo exigido pela norma ABNT NBR 16143
| UFV-M-177 | Finalizada |  |  | 2025-07-28 | 2025-07-28 | 2025-08-01 | SC Madeiras LTDA | Olhos D'Água | MG | Madeira | scmadeira21@gmail.com | CCA - C | Torete | Sem identificação | Amostra 04 - 12x14 - 2,2 | [6 empty] | Mourões | 6.5 | NBR 16143 | 3 | Parcial e regular | Indica a penetração uniforme, mas não total pela extensão do alburno. | [12 empty] | #DIV/0! | [5 empty] | #DIV/0! | [5 empty] | #DIV/0! | #DIV/0! | 0.63 | 630 | 0.413 | 0.178 | 0.326 | 0.917 | 45 | 19.4 | 35.6 | 100 | 2.6 | 1.12 | 2.05 | 5.77 | Os resultados da análise química apresentaram uma retenção do produto inferior ao padrão mínimo exigido pela norma ABNT NBR 16143
| UFV-M-178 | Finalizada |  |  | 2025-07-31 | 2025-08-04 | 2025-08-11 | Bital Agro | Urbano Santos | MA | Madeira | adm@bitalagro.com.br | CCA - C | Bagueta | Eucalyptus | T255 (8x10) | [6 empty] | Estacas - Solo | 6.5 | NBR 16143 | 3 | Parcial e regular | Indica a penetração uniforme, mas não total pela extensão do alburno. | [12 empty] | #DIV/0! | [5 empty] | #DIV/0! | [5 empty] | #DIV/0! | #DIV/0! | 0.815 | 815 | 0.263 | 0.136 | 0.253 | 0.652 | 40.4 | 20.9 | 38.7 | 100 | 2.14 | 1.11 | 2.06 | 5.31 | Os resultados da análise química apresentaram uma retenção do produto inferior ao padrão mínimo exigido pela norma ABNT NBR 16143
| UFV-M-179 | Finalizada |  |  | 2025-07-31 | 2025-08-04 | 2025-08-11 | Bital Agro | Urbano Santos | MA | Madeira | adm@bitalagro.com.br | CCA - C | Bagueta | Eucalyptus | T256 (10x12) | [6 empty] | Estacas - Solo | 6.5 | NBR 16143 | 2 | Profunda e irregular | Indica a penetração profunda, mas desuniforme em toda a extensão do alburno. | [26 empty] | 0.787 | 787 | 0.377 | 0.178 | 0.308 | 0.863 | 43.6 | 20.6 | 35.8 | 100 | 2.97 | 1.4 | 2.42 | 6.79 | Os resultados da análise química apresentaram uma retenção do produto inferior ao padrão mínimo exigido pela norma ABNT NBR 16143
| UFV-M-180 | Finalizada |  |  | 2025-07-31 | 2025-08-04 | 2025-08-11 | Bital Agro | Urbano Santos | MA | Madeira | adm@bitalagro.com.br | CCA - C | Bagueta | Eucalyptus | T258 (10x12) | [6 empty] | Estacas - Solo | 6.5 | NBR 16143 | 2 | Profunda e irregular | Indica a penetração profunda, mas desuniforme em toda a extensão do alburno. | [26 empty] | 0.789 | 789 | 0.458 | 0.23 | 0.485 | 1.173 | 39 | 19.6 | 41.4 | 100 | 3.61 | 1.81 | 3.83 | 9.25 | Os resultados da análise química apresentaram uma retenção do produto inferior ao padrão mínimo exigido pela norma ABNT NBR 16143
| UFV-M-181 | Finalizada |  |  | 2025-07-31 | 2025-08-04 | 2025-08-11 | Bital Agro | Urbano Santos | MA | Madeira | adm@bitalagro.com.br | CCA - C | Bagueta | Eucalyptus | T259 (8x10) | [6 empty] | Estacas - Solo | 6.5 | NBR 16143 | 2 | Profunda e irregular | Indica a penetração profunda, mas desuniforme em toda a extensão do alburno. | [26 empty] | 0.827 | 827 | 0.486 | 0.222 | 0.413 | 1.121 | 43.3 | 19.8 | 36.9 | 100 | 4.02 | 1.84 | 3.42 | 9.28 | Os resultados da análise química apresentaram uma retenção do produto inferior ao padrão mínimo exigido pela norma ABNT NBR 16143
| UFV-M-182 | Finalizada |  |  | 2025-07-31 | 2025-08-04 | 2025-08-11 | Bital Agro | Urbano Santos | MA | Madeira | adm@bitalagro.com.br | CCA - C | Bagueta | Eucalyptus | T259 (10x12) | [6 empty] | Estacas - Solo | 6.5 | NBR 16143 | 2 | Profunda e irregular | Indica a penetração profunda, mas desuniforme em toda a extensão do alburno. | [26 empty] | 0.776 | 776 | 0.581 | 0.25 | 0.559 | 1.39 | 41.8 | 18 | 40.2 | 100 | 4.51 | 1.94 | 4.34 | 10.79 | Os resultados da análise química apresentaram uma retenção do produto inferior ao padrão mínimo exigido pela norma ABNT NBR 16143
| UFV-M-183 | Finalizada |  |  | 2025-08-01 | 2025-08-04 | 2025-08-11 | Marcos Souza - STWOOD | Guararema | SP | Madeira |  | CCA - C | Torete | Sem identificação | Amostra 1 - Clone | [6 empty] | Mourões | 6.5 | NBR 16143 | 2 | Profunda e irregular | Indica a penetração profunda, mas desuniforme em toda a extensão do alburno. | [26 empty] | 0.686 | 686 | 0.26 | 0.101 | 0.191 | 0.552 | 47.1 | 18.3 | 34.6 | 100 | 1.78 | 0.69 | 1.31 | 3.78 | Os resultados da análise química apresentaram uma retenção do produto inferior ao padrão mínimo exigido pela norma ABNT NBR 16143
| UFV-M-184 | Finalizada |  |  | 2025-08-01 | 2025-08-04 | 2025-08-11 | Marcos Souza - STWOOD | Guararema | SP | Madeira |  | CCA - C | Torete | Sem identificação | Amostra 2 - Citriodora | [6 empty] | Mourões | 6.5 | NBR 16143 | 1 | Profunda e regular | Indica a penetração profunda e uniforme em toda a extensão do alburno. | [26 empty] | 0.723 | 723 | 0.427 | 0.231 | 0.429 | 1.087 | 39.3 | 21.3 | 39.4 | 100 | 3.09 | 1.67 | 3.1 | 7.86 | Os resultados da análise química apresentaram uma retenção do produto de acordo com o padrão mínimo exigido pela norma ABNT NBR 16143
| UFV-M-185 | Finalizada |  |  | 2025-08-01 | 2025-08-04 | 2025-08-11 | Marcos Souza - STWOOD | Guararema | SP | Madeira |  | CCA - C | Torete | Sem identificação | Reforço Drywall | [6 empty] | Outros - Suspenso | 4 | NBR 16143 | 1 | Profunda e regular | Indica a penetração profunda e uniforme em toda a extensão do alburno. | [26 empty] | 0.414 | 414 | 0.355 | 0.165 | 0.333 | 0.853 | 41.7 | 19.3 | 39 | 100 | 1.47 | 0.68 | 1.38 | 3.53 | Os resultados da análise química apresentaram uma retenção do produto inferior ao padrão mínimo exigido pela norma ABNT NBR 16143
| UFV-M-186 | Finalizada |  |  | 2025-08-01 | 2025-08-04 | 2025-08-11 | Voltolini Madeiras Tratadas | Navegantes | SC | Madeira |  | CCA - C | Serrado 15 cm | Pinus | 06-06-25 | [6 empty] | Outros - Suspenso | 4 | NBR 16143 | 2 | Profunda e irregular | Indica a penetração profunda, mas desuniforme em toda a extensão do alburno. | [26 empty] | 0.593 | 593 | 0.257 | 0.152 | 0.339 | 0.748 | 34.4 | 20.3 | 45.3 | 100 | 1.52 | 0.9 | 2.01 | 4.43 | Os resultados da análise química apresentaram uma retenção do produto de acordo com o padrão mínimo exigido pela norma ABNT NBR 16143
| UFV-M-187 | Finalizada |  |  | 2025-08-01 | 2025-08-04 | 2025-08-11 | Voltolini Madeiras Tratadas | Navegantes | SC | Madeira |  | CCA - C | Serrado 15 cm | Pinus | 07-06-25 | [6 empty] | Outros - Solo | 6.5 | NBR 16143 | 2 | Profunda e irregular | Indica a penetração profunda, mas desuniforme em toda a extensão do alburno. | [26 empty] | 0.653 | 653 | 0.256 | 0.087 | 0.161 | 0.504 | 50.9 | 17.2 | 31.9 | 100 | 1.67 | 0.57 | 1.05 | 3.29 | Os resultados da análise química apresentaram uma retenção do produto inferior ao padrão mínimo exigido pela norma ABNT NBR 16143
| UFV-M-188 | Finalizada |  |  | 2025-08-01 | 2025-08-04 | 2025-08-11 | Voltolini Madeiras Tratadas | Navegantes | SC | Madeira |  | CCA - C | Serrado 15 cm | Pinus | 08-06-25 | [6 empty] | Outros - Solo | 6.5 | NBR 16143 | 2 | Profunda e irregular | Indica a penetração profunda, mas desuniforme em toda a extensão do alburno. | [26 empty] | 0.425 | 425 | 0.338 | 0.093 | 0.159 | 0.59 | 57.4 | 15.7 | 26.9 | 100 | 1.44 | 0.4 | 0.68 | 2.52 | Os resultados da análise química apresentaram uma retenção do produto inferior ao padrão mínimo exigido pela norma ABNT NBR 16143
| UFV-M-189 | Finalizada |  |  | 2025-08-01 | 2025-08-04 | 2025-08-11 | Voltolini Madeiras Tratadas | Navegantes | SC | Madeira |  | CCA - C | Serrado 15 cm | Pinus | 09-06-25 | [6 empty] | Outros - Suspenso | 4 | NBR 16143 | 2 | Profunda e irregular | Indica a penetração profunda, mas desuniforme em toda a extensão do alburno. | [26 empty] | 0.365 | 365 | 0.312 | 0.112 | 0.205 | 0.629 | 49.6 | 17.8 | 32.6 | 100 | 1.14 | 0.41 | 0.75 | 2.3 | Os resultados da análise química apresentaram uma retenção do produto inferior ao padrão mínimo exigido pela norma ABNT NBR 16143
| UFV-M-190 | Finalizada |  |  | 2025-08-01 | 2025-08-04 | 2025-08-11 | Voltolini Madeiras Tratadas | Navegantes | SC | Madeira |  | CCA - C | Serrado 15 cm | Pinus | 10-06-25 | [6 empty] | Outros - Suspenso | 4 | NBR 16143 | 2 | Profunda e irregular | Indica a penetração profunda, mas desuniforme em toda a extensão do alburno. | [26 empty] | 0.453 | 453 | 0.324 | 0.113 | 0.194 | 0.631 | 51.4 | 17.9 | 30.7 | 100 | 1.47 | 0.51 | 0.88 | 2.86 | Os resultados da análise química apresentaram uma retenção do produto inferior ao padrão mínimo exigido pela norma ABNT NBR 16143
| UFV-M-191 | Finalizada |  |  | 2025-08-01 | 2025-08-04 | 2025-08-11 | Zomer Tratamento de Madeiras LTDA | Vilhena | RO | Madeira | usina@tratanorte.com | CCA - C | Bagueta | Eucalyptus | AME - 01 | [6 empty] | Mourões | 6.5 | NBR 16143 | 2 | Profunda e irregular | Indica a penetração profunda, mas desuniforme em toda a extensão do alburno. | [26 empty] | 0.802 | 802 | 0.381 | 0.158 | 0.318 | 0.857 | 44.4 | 18.5 | 37.1 | 100 | 3.06 | 1.27 | 2.55 | 6.88 | Os resultados da análise química apresentaram uma retenção do produto de acordo com o padrão mínimo exigido pela norma ABNT NBR 16143
| UFV-M-192 | Finalizada |  |  | 2025-08-01 | 2025-08-04 | 2025-08-11 | Zomer Tratamento de Madeiras LTDA | Vilhena | RO | Madeira | usina@tratanorte.com | CCA - C | Bagueta | Eucalyptus | AME - 04 | [6 empty] | Mourões | 6.5 | NBR 16143 | 2 | Profunda e irregular | Indica a penetração profunda, mas desuniforme em toda a extensão do alburno. | [26 empty] | 0.896 | 896 | 0.312 | 0.171 | 0.385 | 0.868 | 36 | 19.7 | 44.3 | 100 | 2.8 | 1.53 | 3.45 | 7.78 | Os resultados da análise química apresentaram uma retenção do produto de acordo com o padrão mínimo exigido pela norma ABNT NBR 16143
| UFV-M-193 | Finalizada |  |  | 2025-08-01 | 2025-08-04 | 2025-08-11 | Zomer Tratamento de Madeiras LTDA | Vilhena | RO | Madeira | usina@tratanorte.com | CCA - C | Bagueta | Eucalyptus | AME - 02 | [6 empty] | Mourões | 6.5 | NBR 16143 | 2 | Profunda e irregular | Indica a penetração profunda, mas desuniforme em toda a extensão do alburno. | [26 empty] | 0.84 | 840 | 0.308 | 0.182 | 0.394 | 0.884 | 34.8 | 20.6 | 44.6 | 100 | 2.59 | 1.53 | 3.31 | 7.43 | Os resultados da análise química apresentaram uma retenção do produto de acordo com o padrão mínimo exigido pela norma ABNT NBR 16143
| UFV-M-194 | Finalizada |  |  | 2025-08-01 | 2025-08-04 | 2025-08-11 | Zomer Tratamento de Madeiras LTDA | Vilhena | RO | Madeira | usina@tratanorte.com | CCA - C | Bagueta | Eucalyptus | AME - 03 | [6 empty] | Mourões | 6.5 | NBR 16143 | 2 | Profunda e irregular | Indica a penetração profunda, mas desuniforme em toda a extensão do alburno. | [26 empty] | 0.956 | 956 | 0.308 | 0.168 | 0.374 | 0.85 | 36.3 | 19.7 | 44 | 100 | 2.94 | 1.61 | 3.58 | 8.13 | Os resultados da análise química apresentaram uma retenção do produto de acordo com o padrão mínimo exigido pela norma ABNT NBR 16143
| UFV-M-195 | Finalizada |  |  | 2025-08-01 | 2025-08-11 | 2025-09-05 | CR Madeiras Tratadas LTDA | Iguatemi | MS | Madeira | crmadeiratratada@hotmail.com | CCA - C | Bagueta | Eucalyptus | Trat 1113 | [6 empty] | Estacas - Solo | 6.5 | NBR 16143 | 4 | Parcial e irregular | Indica a penetração desuniforme e não total pela extensão do alburno. | [26 empty] | 0.879 | 879 | 0.195 | 0.069 | 0.13 | 0.394 | 49.4 | 17.6 | 33 | 100 | 1.71 | 0.61 | 1.14 | 3.46 | Os resultados da análise química apresentaram uma retenção do produto inferior ao padrão mínimo exigido pela norma ABNT NBR 16143
| UFV-M-196 | Finalizada |  |  | 2025-08-01 | 2025-08-11 | 2025-09-05 | CR Madeiras Tratadas LTDA | Iguatemi | MS | Madeira | crmadeiratratada@hotmail.com | CCA - C | Bagueta | Eucalyptus | Trat 1114 | [6 empty] | Mourões | 6.5 | NBR 16143 | 4 | Parcial e irregular | Indica a penetração desuniforme e não total pela extensão do alburno. | [26 empty] | 0.91 | 910 | 0.121 | 0.024 | 0.036 | 0.181 | 66.8 | 13.3 | 19.9 | 100 | 1.1 | 0.22 | 0.33 | 1.65 | Os resultados da análise química apresentaram uma retenção do produto inferior ao padrão mínimo exigido pela norma ABNT NBR 16143
| UFV-M-197 | Finalizada |  |  | 2025-08-01 | 2025-08-11 | 2025-09-05 | CR Madeiras Tratadas LTDA | Iguatemi | MS | Madeira | crmadeiratratada@hotmail.com | CCA - C | Bagueta | Eucalyptus | Trat 1109 | [6 empty] | Estacas - Solo | 6.5 | NBR 16143 | 2 | Profunda e irregular | Indica a penetração profunda, mas desuniforme em toda a extensão do alburno. | [26 empty] | 0.896 | 896 | 0.255 | 0.117 | 0.223 | 0.595 | 42.8 | 19.7 | 37.5 | 100 | 2.28 | 1.05 | 2 | 5.33 | Os resultados da análise química apresentaram uma retenção do produto inferior ao padrão mínimo exigido pela norma ABNT NBR 16143
| UFV-M-198 | Finalizada |  |  | 2025-08-11 | 2025-08-14 | 2025-08-27 | Soier Madeiras | Araguari | MG | Madeira | atendimento@soiermadeiras.com.br | CCA - C | Disco | Eucalyptus | A29 | [6 empty] | Mourões | 6.5 | NBR 16143 | 2 | Profunda e irregular | Indica a penetração profunda, mas desuniforme em toda a extensão do alburno. | [26 empty] | 0.892 | 892 | 0.404 | 0.133 | 0.384 | 0.921 | 43.9 | 14.4 | 41.7 | 100 | 3.6 | 1.19 | 3.43 | 8.22 | Os resultados da análise química apresentaram uma retenção do produto de acordo com o padrão mínimo exigido pela norma ABNT NBR 16143
| UFV-M-199 | Finalizada |  |  | 2025-08-11 | 2025-08-14 | 2025-08-27 | Madimune | Pedra Preta | MT | Madeira | madimunemt@gmail.com | CCA - C | Bagueta | Sem identificação | Tratamento 8 - Dia 6/6 | [6 empty] | Mourões | 6.5 | NBR 16143 | 3 | Parcial e regular | Indica a penetração uniforme, mas não total pela extensão do alburno. | [26 empty] | 0.824 | 824 | 0.357 | 0.155 | 0.253 | 0.765 | 46.6 | 20.3 | 33.1 | 100 | 2.94 | 1.28 | 2.08 | 6.3 | Os resultados da análise química apresentaram uma retenção do produto inferior ao padrão mínimo exigido pela norma ABNT NBR 16143
| UFV-M-200 | Finalizada |  |  | 2025-08-11 | 2025-08-14 | 2025-08-27 | Madimune | Pedra Preta | MT | Madeira | madimunemt@gmail.com | CCA - C | Bagueta | Sem identificação | Tratamento 30 - Dia 28/6 | [6 empty] | Mourões | 6.5 | NBR 16143 | 3 | Parcial e regular | Indica a penetração uniforme, mas não total pela extensão do alburno. | [26 empty] | 0.824 | 824 | 0.304 | 0.157 | 0.258 | 0.719 | 42.3 | 21.8 | 35.9 | 100 | 2.5 | 1.29 | 2.13 | 5.92 | Os resultados da análise química apresentaram uma retenção do produto inferior ao padrão mínimo exigido pela norma ABNT NBR 16143
| UFV-M-201 | Finalizada |  |  | 2025-08-11 | 2025-08-14 | 2025-08-27 | Altivo Pedras | Papagaios | MG | Madeira |  | CCA - C | Torete | Sem identificação | Amostra AG - 14 - Material n°24 | [6 empty] | Outros - Solo | 6.5 | NBR 16143 | 4 | Parcial e irregular | Indica a penetração desuniforme e não total pela extensão do alburno. | [26 empty] | 0.512 | 512 | 0.253 | 0.087 | 0.123 | 0.463 | 54.7 | 18.7 | 26.6 | 100 | 1.3 | 0.45 | 0.63 | 2.38 | Os resultados da análise química apresentaram uma retenção do produto inferior ao padrão mínimo exigido pela norma ABNT NBR 16143
| UFV-M-202 | Finalizada |  |  | 2025-08-11 | 2025-08-14 | 2025-08-27 | Zomer Tratamento de Madeiras LTDA | Vilhena | RO | Madeira | usina@tratanorte.com | CCA - C | Bagueta | Eucalyptus | AME - 03 - 16018 6F | [6 empty] | Mourões | 6.5 | NBR 16143 | 2 | Profunda e irregular | Indica a penetração profunda, mas desuniforme em toda a extensão do alburno. | [26 empty] | 0.877 | 877 | 0.292 | 0.121 | 0.211 | 0.624 | 46.8 | 19.4 | 33.8 | 100 | 2.56 | 1.06 | 1.85 | 5.47 | Os resultados da análise química apresentaram uma retenção do produto inferior ao padrão mínimo exigido pela norma ABNT NBR 16143
| UFV-M-203 | Finalizada |  |  | 2025-08-11 | 2025-08-14 | 2025-08-27 | Zomer Tratamento de Madeiras LTDA | Vilhena | RO | Madeira | usina@tratanorte.com | CCA - C | Bagueta | Eucalyptus | AME - 04 - 12x14 | [6 empty] | Mourões | 6.5 | NBR 16143 | 2 | Profunda e irregular | Indica a penetração profunda, mas desuniforme em toda a extensão do alburno. | [26 empty] | 0.796 | 796 | 0.458 | 0.221 | 0.388 | 1.067 | 42.9 | 20.7 | 36.4 | 100 | 3.65 | 1.76 | 3.09 | 8.5 | Os resultados da análise química apresentaram uma retenção do produto de acordo com o padrão mínimo exigido pela norma ABNT NBR 16143
| UFV-M-204 | Finalizada |  |  | 2025-08-11 | 2025-08-14 | 2025-08-27 | Zomer Tratamento de Madeiras LTDA | Vilhena | RO | Madeira | usina@tratanorte.com | CCA - C | Bagueta | Eucalyptus | AME - 02 - 8010 6F | [6 empty] | Mourões | 6.5 | NBR 16143 | 2 | Profunda e irregular | Indica a penetração profunda, mas desuniforme em toda a extensão do alburno. | [26 empty] | 0.895 | 895 | 0.32 | 0.134 | 0.237 | 0.691 | 46.3 | 19.4 | 34.3 | 100 | 2.86 | 1.2 | 2.12 | 6.18 | Os resultados da análise química apresentaram uma retenção do produto inferior ao padrão mínimo exigido pela norma ABNT NBR 16143
| UFV-M-205 | Finalizada |  |  | 2025-08-11 | 2025-08-14 | 2025-08-27 | Zomer Tratamento de Madeiras LTDA | Vilhena | RO | Madeira | usina@tratanorte.com | CCA - C | Bagueta | Eucalyptus | AME - 01 - 14016 | [6 empty] | Mourões | 6.5 | NBR 16143 | 3 | Parcial e regular | Indica a penetração uniforme, mas não total pela extensão do alburno. | [26 empty] | 0.928 | 928 | 0.262 | 0.111 | 0.185 | 0.558 | 47 | 19.9 | 33.1 | 100 | 2.43 | 1.03 | 1.72 | 5.18 | Os resultados da análise química apresentaram uma retenção do produto inferior ao padrão mínimo exigido pela norma ABNT NBR 16143
| UFV-M-206 | Finalizada |  |  | 2025-08-11 | 2025-08-14 | 2025-08-27 | Campo Alegre | Capelinha | MG | Madeira |  | CCA - C | Bagueta | Sem identificação | Amostra 10x12 - Talhão 21 - C.I - 14609 | [6 empty] | Mourões | 6.5 | NBR 16143 | 2 | Profunda e irregular | Indica a penetração profunda, mas desuniforme em toda a extensão do alburno. | [26 empty] | 0.619 | 619 | 0.521 | 0.179 | 0.327 | 1.027 | 50.7 | 17.4 | 31.9 | 100 | 3.22 | 1.11 | 2.02 | 6.35 | Os resultados da análise química apresentaram uma retenção do produto inferior ao padrão mínimo exigido pela norma ABNT NBR 16143
| UFV-M-207 | Finalizada |  |  | 2025-08-11 | 2025-08-14 | 2025-08-27 | LLM Reflorestamento | Costa Rica | MS | Madeira | mcostarica@gmail.com | CCA - C | Bagueta | Sem identificação | Sem identificação | [6 empty] | Postes | 9.6 | NBR 16143 | 4 | Parcial e irregular | Indica a penetração desuniforme e não total pela extensão do alburno. | [26 empty] | 0.954 | 954 | 0.238 | 0.13 | 0.245 | 0.613 | 38.9 | 21.2 | 39.9 | 100 | 2.27 | 1.24 | 2.34 | 5.85 | Os resultados da análise química apresentaram uma retenção do produto inferior ao padrão mínimo exigido pela norma ABNT NBR 16143
| UFV-M-208 | Finalizada |  |  | 2025-08-11 | 2025-08-14 | 2025-08-27 | Altivo Pedras | Papagaios | MG | Madeira |  | CCA - C | Torete | Sem identificação | Amostra AG - 16 - Material n°26 | [6 empty] | Outros - Solo | 6.5 | NBR 16143 | 1 | Profunda e regular | Indica a penetração profunda e uniforme em toda a extensão do alburno. | [26 empty] | 0.552 | 552 | 0.379 | 0.135 | 0.193 | 0.707 | 53.6 | 19.2 | 27.2 | 100 | 2.09 | 0.75 | 1.07 | 3.91 | Os resultados da análise química apresentaram uma retenção do produto inferior ao padrão mínimo exigido pela norma ABNT NBR 16143
| UFV-M-209 | Finalizada |  |  | 2025-08-11 | 2025-08-14 | 2025-08-27 | Altivo Pedras | Papagaios | MG | Madeira |  | CCA - C | Torete | Sem identificação | Amostra AG - 15 - Material n°25 | [6 empty] | Outros - Solo | 6.5 | NBR 16143 | 1 | Profunda e regular | Indica a penetração profunda e uniforme em toda a extensão do alburno. | [26 empty] | 0.465 | 465 | 0.353 | 0.129 | 0.166 | 0.648 | 54.5 | 19.9 | 25.6 | 100 | 1.64 | 0.6 | 0.77 | 3.01 | Os resultados da análise química apresentaram uma retenção do produto inferior ao padrão mínimo exigido pela norma ABNT NBR 16143
| UFV-M-210 | Finalizada |  |  | 2025-08-12 | 2025-08-15 | 2025-08-27 | Maciel Milmersted | Vidal Ramos | SC | Madeira |  | CCA - C | Bagueta | Eucalyptus | Sem identificação | [6 empty] | Postes | 9.6 | NBR 16143 | 1 | Profunda e regular | Indica a penetração profunda e uniforme em toda a extensão do alburno. | [26 empty] | 0.602 | 602 | 1.093 | 0.335 | 0.631 | 2.059 | 53.1 | 16.3 | 30.6 | 100 | 6.58 | 2.02 | 3.8 | 12.4 | Os resultados da análise química apresentaram uma retenção do produto de acordo com o padrão mínimo exigido pela norma ABNT NBR 16143
| UFV-M-211 | Finalizada |  |  | 2025-08-12 | 2025-08-15 | 2025-08-27 | Madimune | Coxim | MS | Madeira | madimunecoxim@gmail.com | CCA - C | Bagueta | Eucalyptus | 25/25 | [6 empty] | Mourões | 6.5 | NBR 16143 | 2 | Profunda e irregular | Indica a penetração profunda, mas desuniforme em toda a extensão do alburno. | [26 empty] | 0.86 | 860 | 0.359 | 0.169 | 0.286 | 0.814 | 44.1 | 20.8 | 35.1 | 100 | 3.09 | 1.45 | 2.46 | 7 | Os resultados da análise química apresentaram uma retenção do produto de acordo com o padrão mínimo exigido pela norma ABNT NBR 16143
| UFV-M-212 | Finalizada |  |  | 2025-08-12 | 2025-08-15 | 2025-08-27 | Madimune | Coxim | MS | Madeira | madimunecoxim@gmail.com | CCA - C | Bagueta | Eucalyptus | n° 23/25 | [6 empty] | Mourões | 6.5 | NBR 16143 | 2 | Profunda e irregular | Indica a penetração profunda, mas desuniforme em toda a extensão do alburno. | [26 empty] | 0.802 | 802 | 0.279 | 0.148 | 0.252 | 0.679 | 41.1 | 21.8 | 37.1 | 100 | 2.24 | 1.19 | 2.02 | 5.45 | Os resultados da análise química apresentaram uma retenção do produto inferior ao padrão mínimo exigido pela norma ABNT NBR 16143
| UFV-M-213 | Finalizada |  |  | 2025-08-12 | 2025-08-15 | 2025-08-27 | Madimune | Coxim | MS | Madeira | madimunecoxim@gmail.com | CCA - C | Bagueta | Eucalyptus | 24/25 | [6 empty] | Mourões | 6.5 | NBR 16143 | 2 | Profunda e irregular | Indica a penetração profunda, mas desuniforme em toda a extensão do alburno. | [26 empty] | 0.859 | 859 | 0.405 | 0.169 | 0.341 | 0.915 | 44.3 | 18.5 | 37.2 | 100 | 3.48 | 1.45 | 2.93 | 7.86 | Os resultados da análise química apresentaram uma retenção do produto de acordo com o padrão mínimo exigido pela norma ABNT NBR 16143
| UFV-M-214 | Finalizada |  |  | 2025-08-12 | 2025-08-15 | 2025-08-27 | Florestal Tratamento de Madeira | Araranguá | SC | Madeira | pires@florestaltratamadeira.com.br | CCA - C | Bagueta | Eucalyptus | 010 | [6 empty] | Mourões | 6.5 | NBR 16143 | 2 | Profunda e irregular | Indica a penetração profunda, mas desuniforme em toda a extensão do alburno. | [26 empty] | 0.539 | 539 | 0.456 | 0.184 | 0.32 | 0.96 | 47.5 | 19.2 | 33.3 | 100 | 2.46 | 0.99 | 1.72 | 5.17 | Os resultados da análise química apresentaram uma retenção do produto inferior ao padrão mínimo exigido pela norma ABNT NBR 16143
| UFV-M-215 | Finalizada |  |  | 2025-08-12 | 2025-08-15 | 2025-08-27 | Florestal Tratamento de Madeira | Araranguá | SC | Madeira | pires@florestaltratamadeira.com.br | CCA - C | Bagueta | Eucalyptus | 008 | [6 empty] | Mourões | 6.5 | NBR 16143 | 2 | Profunda e irregular | Indica a penetração profunda, mas desuniforme em toda a extensão do alburno. | [26 empty] | 0.637 | 637 | 0.422 | 0.171 | 0.295 | 0.888 | 47.5 | 19.3 | 33.2 | 100 | 2.69 | 1.09 | 1.88 | 5.66 | Os resultados da análise química apresentaram uma retenção do produto inferior ao padrão mínimo exigido pela norma ABNT NBR 16143
| UFV-M-216 | Finalizada |  |  | 2025-08-12 | 2025-08-15 | 2025-08-27 | Florestal Tratamento de Madeira | Araranguá | SC | Madeira | pires@florestaltratamadeira.com.br | CCA - C | Bagueta | Eucalyptus | 009 | [6 empty] | Mourões | 6.5 | NBR 16143 | 2 | Profunda e irregular | Indica a penetração profunda, mas desuniforme em toda a extensão do alburno. | [26 empty] | 0.522 | 522 | 0.482 | 0.183 | 0.347 | 1.012 | 47.6 | 18.1 | 34.3 | 100 | 2.52 | 0.96 | 1.81 | 5.29 | Os resultados da análise química apresentaram uma retenção do produto inferior ao padrão mínimo exigido pela norma ABNT NBR 16143
| UFV-M-217 | Finalizada |  |  | 2025-08-12 | 2025-08-15 | 2025-08-28 | Florestal Tratamento de Madeira | Araranguá | SC | Madeira | pires@florestaltratamadeira.com.br | CCA - C | Bagueta | Eucalyptus | 012 | [6 empty] | Mourões | 6.5 | NBR 16143 | 2 | Profunda e irregular | Indica a penetração profunda, mas desuniforme em toda a extensão do alburno. | [26 empty] | 0.596 | 596 | 0.321 | 0.119 | 0.183 | 0.623 | 51.5 | 19.1 | 29.4 | 100 | 1.91 | 0.71 | 1.09 | 3.71 | Os resultados da análise química apresentaram uma retenção do produto inferior ao padrão mínimo exigido pela norma ABNT NBR 16143
| UFV-M-218 | Finalizada |  |  | 2025-08-12 | 2025-08-15 | 2025-08-27 | Florestal Tratamento de Madeira | Araranguá | SC | Madeira | pires@florestaltratamadeira.com.br | CCA - C | Bagueta | Eucalyptus | 011 | [6 empty] | Mourões | 6.5 | NBR 16143 | 2 | Profunda e irregular | Indica a penetração profunda, mas desuniforme em toda a extensão do alburno. | [26 empty] | 0.571 | 571 | 0.452 | 0.172 | 0.31 | 0.934 | 48.4 | 18.4 | 33.2 | 100 | 2.58 | 0.98 | 1.77 | 5.33 | Os resultados da análise química apresentaram uma retenção do produto inferior ao padrão mínimo exigido pela norma ABNT NBR 16143
| UFV-M-219 | Finalizada |  |  | 2025-08-12 | 2025-08-15 | 2025-08-27 | JL Fernandes Madeiras Tratadas LTDA | Santa Rita do Pardo | MS | Madeira | escritorio@mt4irmaos.com.br | CCA - C | Bagueta | Citriodora | Lascas 2,20 - 14x16 | [6 empty] | Estacas - Solo | 6.5 | NBR 16143 | 4 | Parcial e irregular | Indica a penetração desuniforme e não total pela extensão do alburno. | [26 empty] | 0.833 | 833 | 0.24 | 0.118 | 0.231 | 0.589 | 40.7 | 20 | 39.3 | 100 | 2 | 0.98 | 1.92 | 4.9 | Os resultados da análise química apresentaram uma retenção do produto inferior ao padrão mínimo exigido pela norma ABNT NBR 16143
| UFV-M-220 | Finalizada |  |  | 2025-08-12 | 2025-08-15 | 2025-08-27 | JL Fernandes Madeiras Tratadas LTDA | Santa Rita do Pardo | MS | Madeira | escritorio@mt4irmaos.com.br | CCA - C | Bagueta | Citriodora | Lascas 2,20 - 11x14 | [6 empty] | Estacas - Solo | 6.5 | NBR 16143 | 2 | Profunda e irregular | Indica a penetração profunda, mas desuniforme em toda a extensão do alburno. | [26 empty] | 0.867 | 867 | 0.247 | 0.119 | 0.226 | 0.592 | 41.7 | 20.1 | 38.2 | 100 | 2.14 | 1.03 | 1.96 | 5.13 | Os resultados da análise química apresentaram uma retenção do produto inferior ao padrão mínimo exigido pela norma ABNT NBR 16143
| UFV-M-221 | Finalizada |  |  | 2025-08-12 | 2025-08-15 | 2025-08-27 | JL Fernandes Madeiras Tratadas LTDA | Santa Rita do Pardo | MS | Madeira | escritorio@mt4irmaos.com.br | CCA - C | Bagueta | Citriodora | Lascas 2,20 - 08x11 | [6 empty] | Estacas - Solo | 6.5 | NBR 16143 | 2 | Profunda e irregular | Indica a penetração profunda, mas desuniforme em toda a extensão do alburno. | [26 empty] | 0.916 | 916 | 0.308 | 0.135 | 0.215 | 0.658 | 46.8 | 20.5 | 32.7 | 100 | 2.82 | 1.24 | 1.97 | 6.03 | Os resultados da análise química apresentaram uma retenção do produto inferior ao padrão mínimo exigido pela norma ABNT NBR 16143
| UFV-M-222 | Finalizada |  |  | 2025-08-12 | 2025-08-15 | 2025-08-27 | JL Fernandes Madeiras Tratadas LTDA | Santa Rita do Pardo | MS | Madeira | escritorio@mt4irmaos.com.br | CCA - C | Bagueta | Citriodora | Palanque 3,20 - 20x25 | [6 empty] | Mourões | 6.5 | NBR 16143 | 3 | Parcial e regular | Indica a penetração uniforme, mas não total pela extensão do alburno. | [26 empty] | 0.888 | 888 | 0.249 | 0.121 | 0.214 | 0.584 | 42.7 | 20.6 | 36.7 | 100 | 2.21 | 1.07 | 1.9 | 5.18 | Os resultados da análise química apresentaram uma retenção do produto inferior ao padrão mínimo exigido pela norma ABNT NBR 16143
| UFV-M-223 | Finalizada |  |  | 2025-08-12 | 2025-08-15 | 2025-08-27 | JL Fernandes Madeiras Tratadas LTDA | Santa Rita do Pardo | MS | Madeira | escritorio@mt4irmaos.com.br | CCA - C | Bagueta | Citriodora | Palanque 3,20 - 16x20 | [6 empty] | Mourões | 6.5 | NBR 16143 | 3 | Parcial e regular | Indica a penetração uniforme, mas não total pela extensão do alburno. | [26 empty] | 0.94 | 940 | 0.268 | 0.108 | 0.189 | 0.565 | 47.4 | 19.2 | 33.4 | 100 | 2.52 | 1.02 | 1.78 | 5.32 | Os resultados da análise química apresentaram uma retenção do produto inferior ao padrão mínimo exigido pela norma ABNT NBR 16143
| UFV-M-224 | Finalizada |  |  | 2025-08-12 | 2025-08-15 | 2025-08-27 | JL Fernandes Madeiras Tratadas LTDA | Santa Rita do Pardo | MS | Madeira | escritorio@mt4irmaos.com.br | CCA - C | Bagueta | Citriodora | Palanque 3,20 - 13x15 | [6 empty] | Mourões | 6.5 | NBR 16143 | 4 | Parcial e irregular | Indica a penetração desuniforme e não total pela extensão do alburno. | [26 empty] | 0.859 | 859 | 0.213 | 0.097 | 0.189 | 0.499 | 42.8 | 19.4 | 37.8 | 100 | 1.83 | 0.83 | 1.62 | 4.28 | Os resultados da análise química apresentaram uma retenção do produto inferior ao padrão mínimo exigido pela norma ABNT NBR 16143
| UFV-M-225 | Finalizada |  |  | 2025-08-12 | 2025-08-15 | 2025-08-27 | Vinicius Aguiar de Azevedo | Teresópolis | RJ | Madeira |  | CCA - C | Torete | Sem identificação | Sem identificação | [6 empty] | Outros - Solo | 6.5 | NBR 16143 | 2 | Profunda e irregular | Indica a penetração profunda, mas desuniforme em toda a extensão do alburno. | [26 empty] | 0.545 | 545 | 0.286 | 0.151 | 0.229 | 0.666 | 42.9 | 22.7 | 34.4 | 100 | 1.56 | 0.82 | 1.25 | 3.63 | Os resultados da análise química apresentaram uma retenção do produto inferior ao padrão mínimo exigido pela norma ABNT NBR 16143
| UFV-M-226 | Finalizada |  |  | 2025-08-12 | 2025-08-15 | 2025-08-27 | Altivo Pedras | Papagaios | MG | Madeira |  | CCA - C | Torete | Sem identificação | Amostra AG - 13 - Material n°23 | [6 empty] | Outros - Solo | 6.5 | NBR 16143 | 3 | Parcial e regular | Indica a penetração uniforme, mas não total pela extensão do alburno. | [26 empty] | 0.429 | 429 | 0.485 | 0.169 | 0.287 | 0.941 | 51.6 | 17.9 | 30.5 | 100 | 2.08 | 0.73 | 1.23 | 4.04 | Os resultados da análise química apresentaram uma retenção do produto inferior ao padrão mínimo exigido pela norma ABNT NBR 16143
| UFV-M-227 | Finalizada |  |  | 2025-08-12 | 2025-08-15 | 2025-09-05 | Ecoline Produtos e Serviços Florestais LTDA | Ponta Grossa | PR | Madeira |  | CCA - C | Bagueta | Eucalyptus | Amostra 01 | [6 empty] | Dormentes | 9.6 | NBR 16143 | 2 | Profunda e irregular | Indica a penetração profunda, mas desuniforme em toda a extensão do alburno. | [26 empty] | 0.903 | 903 | 0.287 | 0.13 | 0.185 | 0.602 | 47.7 | 21.6 | 30.7 | 100 | 2.59 | 1.17 | 1.67 | 5.43 | Os resultados da análise química apresentaram uma retenção do produto inferior ao padrão mínimo exigido pela norma ABNT NBR 16143
| UFV-M-228 | Finalizada |  |  | 2025-08-12 | 2025-08-15 | 2025-09-05 | Ecoline Produtos e Serviços Florestais LTDA | Ponta Grossa | PR | Madeira |  | CCA - C | Bagueta | Eucalyptus | Amostra 02 | [6 empty] | Dormentes | 9.6 | NBR 16143 | 2 | Profunda e irregular | Indica a penetração profunda, mas desuniforme em toda a extensão do alburno. | [26 empty] | 0.912 | 912 | 0.317 | 0.139 | 0.201 | 0.657 | 48.3 | 21.1 | 30.6 | 100 | 2.89 | 1.27 | 1.83 | 5.99 | Os resultados da análise química apresentaram uma retenção do produto inferior ao padrão mínimo exigido pela norma ABNT NBR 16143
| UFV-M-229 | Finalizada |  |  | 2025-08-12 | 2025-08-15 | 2025-09-05 | Ecoline Produtos e Serviços Florestais LTDA | Ponta Grossa | PR | Madeira |  | CCA - C | Bagueta | Eucalyptus | Amostra 03 | [6 empty] | Dormentes | 9.6 | NBR 16143 | 2 | Profunda e irregular | Indica a penetração profunda, mas desuniforme em toda a extensão do alburno. | [26 empty] | 0.906 | 906 | 0.266 | 0.111 | 0.135 | 0.512 | 52 | 21.6 | 26.4 | 100 | 2.41 | 1.01 | 1.22 | 4.64 | Os resultados da análise química apresentaram uma retenção do produto inferior ao padrão mínimo exigido pela norma ABNT NBR 16143
| UFV-M-230 | Finalizada |  |  | 2025-08-12 | 2025-08-15 | 2025-09-05 | Ecoline Produtos e Serviços Florestais LTDA | Ponta Grossa | PR | Madeira |  | CCA - C | Bagueta | Eucalyptus | Amostra 04 | [6 empty] | Dormentes | 9.6 | NBR 16143 | 2 | Profunda e irregular | Indica a penetração profunda, mas desuniforme em toda a extensão do alburno. | [26 empty] | 0.908 | 908 | 0.315 | 0.174 | 0.302 | 0.791 | 39.8 | 22 | 38.2 | 100 | 2.86 | 1.58 | 2.74 | 7.18 | Os resultados da análise química apresentaram uma retenção do produto inferior ao padrão mínimo exigido pela norma ABNT NBR 16143
| UFV-M-231 | Finalizada |  |  | 2025-08-12 | 2025-08-15 | 2025-09-05 | Ecoline Produtos e Serviços Florestais LTDA | Ponta Grossa | PR | Madeira |  | CCA - C | Bagueta | Eucalyptus | Amostra 05 | [6 empty] | Dormentes | 9.6 | NBR 16143 | 2 | Profunda e irregular | Indica a penetração profunda, mas desuniforme em toda a extensão do alburno. | [26 empty] | 0.946 | 946 | 0.361 | 0.183 | 0.32 | 0.864 | 41.8 | 21.2 | 37 | 100 | 3.42 | 1.73 | 3.03 | 8.18 | Os resultados da análise química apresentaram uma retenção do produto inferior ao padrão mínimo exigido pela norma ABNT NBR 16143
| UFV-M-232 | Finalizada |  |  | 2025-08-12 | 2025-08-15 | 2025-08-27 | Eucanorte Madeiras e Serviços LTDA | Salinas | MG | Madeira | eucanortemadeiras2012@gmail.com | CCA - C | Torete | Sem identificação | 06x08 - 2,20 mts - 22,7% umidade | [6 empty] | Outros - Solo | 6.5 | NBR 16143 | 3 | Parcial e regular | Indica a penetração uniforme, mas não total pela extensão do alburno. | [26 empty] | 0.894 | 894 | 0.26 | 0.134 | 0.298 | 0.692 | 37.6 | 19.4 | 43 | 100 | 2.32 | 1.2 | 2.66 | 6.18 | Os resultados da análise química apresentaram uma retenção do produto inferior ao padrão mínimo exigido pela norma ABNT NBR 16143
| UFV-M-233 | Finalizada |  |  | 2025-08-12 | 2025-08-15 | 2025-08-27 | Eucanorte Madeiras e Serviços LTDA | Salinas | MG | Madeira | eucanortemadeiras2012@gmail.com | CCA - C | Torete | Sem identificação | 08x10 - 2,20 mts - 23,6% umidade | [6 empty] | Outros - Solo | 6.5 | NBR 16143 | 3 | Parcial e regular | Indica a penetração uniforme, mas não total pela extensão do alburno. | [26 empty] | 0.884 | 884 | 0.29 | 0.161 | 0.338 | 0.789 | 36.7 | 20.4 | 42.9 | 100 | 2.56 | 1.42 | 2.99 | 6.97 | Os resultados da análise química apresentaram uma retenção do produto de acordo com o padrão mínimo exigido pela norma ABNT NBR 16143
| UFV-M-234 | Finalizada |  |  | 2025-08-12 | 2025-08-15 | 2025-08-27 | Eucanorte Madeiras e Serviços LTDA | Salinas | MG | Madeira | eucanortemadeiras2012@gmail.com | CCA - C | Torete | Sem identificação | 10x12 - 2,20 mts - 21,4% umidade | [6 empty] | Outros - Solo | 6.5 | NBR 16143 | 3 | Parcial e regular | Indica a penetração uniforme, mas não total pela extensão do alburno. | [26 empty] | 0.941 | 941 | 0.262 | 0.139 | 0.25 | 0.651 | 40.2 | 21.4 | 38.4 | 100 | 2.47 | 1.31 | 2.35 | 6.13 | Os resultados da análise química apresentaram uma retenção do produto inferior ao padrão mínimo exigido pela norma ABNT NBR 16143
| UFV-M-235 | Finalizada |  |  | 2025-08-19 | 2025-08-22 | 2025-09-05 | SC Madeiras LTDA | Olhos D'Água | MG | Madeira | scmadeira21@gmail.com | CCA - C | Torete | Clone | Amostra 01 - Clone - Madeira roliça | [6 empty] | Mourões | 6.5 | NBR 16143 | 2 | Profunda e irregular | Indica a penetração profunda, mas desuniforme em toda a extensão do alburno. | [26 empty] | 0.687 | 687 | 0.198 | 0.119 | 0.229 | 0.546 | 36.2 | 21.8 | 42 | 100 | 1.36 | 0.82 | 1.57 | 3.75 | Os resultados da análise química apresentaram uma retenção do produto inferior ao padrão mínimo exigido pela norma ABNT NBR 16143
| UFV-M-236 | Finalizada |  |  | 2025-08-19 | 2025-08-22 | 2025-09-05 | SC Madeiras LTDA | Olhos D'Água | MG | Madeira | scmadeira21@gmail.com | CCA - C | Torete | Cloeziana | Amostra 02 - Cloeziana - Madeira roliça | [6 empty] | Postes | 9.6 | NBR 16143 | 4 | Parcial e irregular | Indica a penetração desuniforme e não total pela extensão do alburno. | [26 empty] | 0.866 | 866 | 0.153 | 0.04 | 0.041 | 0.234 | 65.4 | 17.1 | 17.5 | 100 | 1.32 | 0.35 | 0.36 | 2.03 | Os resultados da análise química apresentaram uma retenção do produto inferior ao padrão mínimo exigido pela norma ABNT NBR 16143
| UFV-M-237 | Finalizada |  |  | 2025-08-19 | 2025-08-22 | 2025-09-05 | SC Madeiras LTDA | Olhos D'Água | MG | Madeira | scmadeira21@gmail.com | CCA - C | Torete | Cloeziana | Amostra - 03 - Cloeziana - Madeira roliça | [6 empty] | Mourões | 6.5 | NBR 16143 | 4 | Parcial e irregular | Indica a penetração desuniforme e não total pela extensão do alburno. | [26 empty] | 0.871 | 871 | 0.186 | 0.049 | 0.064 | 0.299 | 62.1 | 16.4 | 21.5 | 100 | 1.62 | 0.43 | 0.56 | 2.61 | Os resultados da análise química apresentaram uma retenção do produto inferior ao padrão mínimo exigido pela norma ABNT NBR 16143
| UFV-M-238 | Finalizada |  |  | 2025-08-14 | 2025-08-18 | 2025-08-27 | Voltolini Madeiras Tratadas | Navegantes | SC | Madeira |  | CCA - C | Serrado 15 cm | Pinus | 01-07-25 | [6 empty] | Outros - Solo | 6.5 | NBR 16143 | 1 | Profunda e regular | Indica a penetração profunda e uniforme em toda a extensão do alburno. | [26 empty] | 0.465 | 465 | 0.354 | 0.151 | 0.32 | 0.825 | 42.9 | 18.3 | 38.8 | 100 | 1.65 | 0.7 | 1.49 | 3.84 | Os resultados da análise química apresentaram uma retenção do produto inferior ao padrão mínimo exigido pela norma ABNT NBR 16143
| UFV-M-239 | Finalizada |  |  | 2025-08-14 | 2025-08-18 | 2025-08-27 | Voltolini Madeiras Tratadas | Navegantes | SC | Madeira |  | CCA - C | Serrado 15 cm | Pinus | 02-07-25 | [6 empty] | Outros - Suspenso | 4 | NBR 16143 | 2 | Profunda e irregular | Indica a penetração profunda, mas desuniforme em toda a extensão do alburno. | [26 empty] | 0.644 | 644 | 0.244 | 0.134 | 0.262 | 0.64 | 38.2 | 20.9 | 40.9 | 100 | 1.57 | 0.86 | 1.69 | 4.12 | Os resultados da análise química apresentaram uma retenção do produto de acordo com o padrão mínimo exigido pela norma ABNT NBR 16143
| UFV-M-240 | Finalizada |  |  | 2025-08-14 | 2025-08-18 | 2025-08-27 | Voltolini Madeiras Tratadas | Navegantes | SC | Madeira |  | CCA - C | Serrado 15 cm | Pinus | 03-07-25 | [6 empty] | Outros - Suspenso | 4 | NBR 16143 | 2 | Profunda e irregular | Indica a penetração profunda, mas desuniforme em toda a extensão do alburno. | [26 empty] | 0.43 | 430 | 0.346 | 0.159 | 0.284 | 0.789 | 43.9 | 20.2 | 35.9 | 100 | 1.49 | 0.68 | 1.22 | 3.39 | Os resultados da análise química apresentaram uma retenção do produto inferior ao padrão mínimo exigido pela norma ABNT NBR 16143
| UFV-M-241 | Finalizada |  |  | 2025-08-14 | 2025-08-18 | 2025-08-27 | Voltolini Madeiras Tratadas | Navegantes | SC | Madeira |  | CCA - C | Serrado 15 cm | Pinus | 04-07-25 | [6 empty] | Outros - Solo | 6.5 | NBR 16143 | 2 | Profunda e irregular | Indica a penetração profunda, mas desuniforme em toda a extensão do alburno. | [26 empty] | 0.484 | 484 | 0.394 | 0.167 | 0.348 | 0.909 | 43.3 | 18.4 | 38.3 | 100 | 1.91 | 0.81 | 1.68 | 4.4 | Os resultados da análise química apresentaram uma retenção do produto inferior ao padrão mínimo exigido pela norma ABNT NBR 16143
| UFV-M-242 | Finalizada |  |  | 2025-08-14 | 2025-08-18 | 2025-08-27 | Voltolini Madeiras Tratadas | Navegantes | SC | Madeira |  | CCA - C | Serrado 15 cm | Pinus | 05-07-25 | [6 empty] | Outros - Suspenso | 4 | NBR 16143 | 2 | Profunda e irregular | Indica a penetração profunda, mas desuniforme em toda a extensão do alburno. | [26 empty] | 0.496 | 496 | 0.318 | 0.125 | 0.267 | 0.71 | 44.9 | 17.5 | 37.6 | 100 | 1.58 | 0.62 | 1.32 | 3.52 | Os resultados da análise química apresentaram uma retenção do produto inferior ao padrão mínimo exigido pela norma ABNT NBR 16143
| UFV-M-243 | Finalizada |  |  | 2025-08-14 | 2025-08-18 | 2025-09-05 | R M Tratamento de Madeiras | Presidente Getúlio | SC | Madeira | rmtratamentodemadeiras@gmail.com | CCA - C | Serrado 15 cm | Pinus | Sem identificação | [6 empty] | Outros - Solo | 6.5 | NBR 16143 | 2 | Profunda e irregular | Indica a penetração profunda, mas desuniforme em toda a extensão do alburno. | [26 empty] | 0.625 | 625 | 0.506 | 0.272 | 0.654 | 1.432 | 35.4 | 19 | 45.6 | 100 | 3.16 | 1.7 | 4.09 | 8.95 | Os resultados da análise química apresentaram uma retenção do produto de acordo com o padrão mínimo exigido pela norma ABNT NBR 16143
| UFV-M-244 | Finalizada |  |  | 2025-08-15 | 2025-08-18 | 2025-09-11 | Petras Agroindústria | Ivaté | PR | Madeira | usina@petras.ind.br | CCA - C | Disco | Eucalyptus | P.R.R.S-6 | [6 empty] | Mourões | 6.5 | NBR 16143 | 5 | Sem Reação do Cromoazurol | Sem Reação do Cromoazurol | [26 empty] | 0.649 | 649 | 0.251 | 0.128 | 0.201 | 0.58 | 43.3 | 22 | 34.7 | 100 | 1.63 | 0.83 | 1.3 | 3.76 | Os resultados da análise química apresentaram uma retenção do produto inferior ao padrão mínimo exigido pela norma ABNT NBR 16143
| UFV-M-245 | Finalizada |  |  | 2025-08-15 | 2025-08-18 | 2025-09-11 | Petras Agroindústria | Ivaté | PR | Madeira | usina@petras.ind.br | CCA - C | Disco | Eucalyptus | P.R.R.S-10 | [6 empty] | Mourões | 6.5 | NBR 16143 | 5 | Sem Reação do Cromoazurol | Sem Reação do Cromoazurol | [26 empty] | 0.674 | 674 | 0.393 | 0.142 | 0.22 | 0.755 | 52 | 18.8 | 29.2 | 100 | 2.65 | 0.96 | 1.48 | 5.09 | Os resultados da análise química apresentaram uma retenção do produto inferior ao padrão mínimo exigido pela norma ABNT NBR 16143
| UFV-M-246 | Finalizada |  |  | 2025-08-15 | 2025-08-18 | 2025-09-11 | Petras Agroindústria | Ivaté | PR | Madeira | usina@petras.ind.br | CCA - C | Disco | Eucalyptus | P.R.R.S-4 | [6 empty] | Mourões | 6.5 | NBR 16143 | 5 | Sem Reação do Cromoazurol | Sem Reação do Cromoazurol | [26 empty] | 0.41 | 410 | 0.286 | 0.102 | 0.225 | 0.613 | 46.7 | 16.6 | 36.7 | 100 | 1.17 | 0.42 | 0.92 | 2.51 | Os resultados da análise química apresentaram uma retenção do produto inferior ao padrão mínimo exigido pela norma ABNT NBR 16143
| UFV-M-247 | Finalizada |  |  | 2025-08-15 | 2025-08-18 | 2025-09-11 | Petras Agroindústria | Ivaté | PR | Madeira | usina@petras.ind.br | CCA - C | Disco | Eucalyptus | P.R.R.S-9 | [6 empty] | Mourões | 6.5 | NBR 16143 | 5 | Sem Reação do Cromoazurol | Sem Reação do Cromoazurol | [26 empty] | 0.597 | 597 | 0.33 | 0.13 | 0.211 | 0.671 | 49.2 | 19.4 | 31.4 | 100 | 1.97 | 0.78 | 1.26 | 4.01 | Os resultados da análise química apresentaram uma retenção do produto inferior ao padrão mínimo exigido pela norma ABNT NBR 16143
| UFV-M-248 | Finalizada |  |  | 2025-08-15 | 2025-08-18 | 2025-09-11 | Petras Agroindústria | Ivaté | PR | Madeira | usina@petras.ind.br | CCA - C | Disco | Eucalyptus | P.R.R.S-7 | [6 empty] | Mourões | 6.5 | NBR 16143 | 5 | Sem Reação do Cromoazurol | Sem Reação do Cromoazurol | [26 empty] | 0.607 | 607 | 0.26 | 0.123 | 0.162 | 0.545 | 47.7 | 22.6 | 29.7 | 100 | 1.58 | 0.75 | 0.98 | 3.31 | Os resultados da análise química apresentaram uma retenção do produto inferior ao padrão mínimo exigido pela norma ABNT NBR 16143
| UFV-M-249 | Finalizada |  |  | 2025-08-15 | 2025-08-18 | 2025-09-11 | Petras Agroindústria | Ivaté | PR | Madeira | usina@petras.ind.br | CCA - C | Disco | Eucalyptus | P.R.R.S-8 | [6 empty] | Mourões | 6.5 | NBR 16143 | 4 | Parcial e irregular | Indica a penetração desuniforme e não total pela extensão do alburno. | [26 empty] | 0.772 | 772 | 0.205 | 0.103 | 0.146 | 0.454 | 45.1 | 22.8 | 32.1 | 100 | 1.58 | 0.8 | 1.13 | 3.51 | Os resultados da análise química apresentaram uma retenção do produto inferior ao padrão mínimo exigido pela norma ABNT NBR 16143
| UFV-M-250 | Finalizada |  |  | 2025-08-15 | 2025-08-18 | 2025-09-11 | Petras Agroindústria | Ivaté | PR | Madeira | usina@petras.ind.br | CCA - C | Disco | Eucalyptus | P.R.R.S-2 | [6 empty] | Mourões | 6.5 | NBR 16143 | 4 | Parcial e irregular | Indica a penetração desuniforme e não total pela extensão do alburno. | [26 empty] | 0.66 | 660 | 0.259 | 0.095 | 0.123 | 0.477 | 54.3 | 19.8 | 25.9 | 100 | 1.71 | 0.63 | 0.81 | 3.15 | Os resultados da análise química apresentaram uma retenção do produto inferior ao padrão mínimo exigido pela norma ABNT NBR 16143
| UFV-M-251 | Finalizada |  |  | 2025-08-15 | 2025-08-18 | 2025-09-11 | Petras Agroindústria | Ivaté | PR | Madeira | usina@petras.ind.br | CCA - C | Disco | Eucalyptus | P.R.R.S-5 | [6 empty] | Mourões | 6.5 | NBR 16143 | 4 | Parcial e irregular | Indica a penetração desuniforme e não total pela extensão do alburno. | [26 empty] | 0.602 | 602 | 0.429 | 0.179 | 0.351 | 0.959 | 44.8 | 18.6 | 36.6 | 100 | 2.58 | 1.08 | 2.11 | 5.77 | Os resultados da análise química apresentaram uma retenção do produto inferior ao padrão mínimo exigido pela norma ABNT NBR 16143
| UFV-M-252 | Finalizada |  |  | 2025-08-15 | 2025-08-18 | 2025-09-11 | Petras Agroindústria | Ivaté | PR | Madeira | usina@petras.ind.br | CCA - C | Disco | Sem identificação | P.R.R.S-3 | [6 empty] | Mourões | 6.5 | NBR 16143 | 4 | Parcial e irregular | Indica a penetração desuniforme e não total pela extensão do alburno. | [26 empty] | 0.566 | 566 | 0.412 | 0.195 | 0.305 | 0.912 | 45.2 | 21.4 | 33.4 | 100 | 2.33 | 1.1 | 1.73 | 5.16 | Os resultados da análise química apresentaram uma retenção do produto inferior ao padrão mínimo exigido pela norma ABNT NBR 16143
| UFV-M-253 | Finalizada |  |  | 2025-08-15 | 2025-08-18 | 2025-09-11 | Petras Agroindústria | Ivaté | PR | Madeira | usina@petras.ind.br | CCA - C | Disco | Sem identificação | P.R.R.S-1 | [6 empty] | Mourões | 6.5 | NBR 16143 | 4 | Parcial e irregular | Indica a penetração desuniforme e não total pela extensão do alburno. | [26 empty] | 0.779 | 779 | 0.509 | 0.329 | 0.486 | 1.324 | 38.4 | 24.9 | 36.7 | 100 | 3.97 | 2.56 | 3.79 | 10.32 | Os resultados da análise química apresentaram uma retenção do produto de acordo com o padrão mínimo exigido pela norma ABNT NBR 16143
| UFV-M-254 | Finalizada |  |  | 2025-08-15 | 2025-08-18 | 2025-09-05 | Petras Agroindústria | Ivaté | PR | Madeira | usina@petras.ind.br | CCA - C | Bagueta | Eucalyptus | 12.257 | [6 empty] | Estacas - Solo | 6.5 | NBR 16143 | 2 | Profunda e irregular | Indica a penetração profunda, mas desuniforme em toda a extensão do alburno. | [26 empty] | 0.842 | 842 | 0.311 | 0.174 | 0.395 | 0.88 | 35.3 | 19.8 | 44.9 | 100 | 2.62 | 1.47 | 3.33 | 7.42 | Os resultados da análise química apresentaram uma retenção do produto inferior ao padrão mínimo exigido pela norma ABNT NBR 16143
| UFV-M-255 | Finalizada |  |  | 2025-08-18 | 2025-08-19 | 2025-08-20 | Aroeira Tratamento de Madeiras LTDA | Araraquara | SP | Madeira | aroeira.horlando@gmail.com | CCA - C | Bagueta | Citriodora | Cobertura/Sanduíche | [6 empty] | Postes | 9.6 | NBR 16143 | 3 | Parcial e regular | Indica a penetração uniforme, mas não total pela extensão do alburno. | [26 empty] | 0.899 | 899 | 0.258 | 0.155 | 0.261 | 0.674 | 38.3 | 23 | 38.7 | 100 | 2.32 | 1.39 | 2.35 | 6.06 | Os resultados da análise química apresentaram uma retenção do produto inferior ao padrão mínimo exigido pela norma ABNT NBR 16143
| UFV-M-256 | Finalizada |  |  | 2025-08-18 | 2025-08-19 | 2025-08-20 | Aroeira Tratamento de Madeiras LTDA | Araraquara | SP | Madeira | aroeira.horlando@gmail.com | CCA - C | Bagueta | Citriodora | Escora | [6 empty] | Postes | 9.6 | NBR 16143 | 5 | Sem Reação do Cromoazurol | Sem Reação do Cromoazurol | [26 empty] | 0.749 | 749 | 0.077 | 0.006 | 0.023 | 0.106 | 72.3 | 5.8 | 21.9 | 100 | 0.58 | 0.04 | 0.17 | 0.79 | Os resultados da análise química apresentaram uma retenção do produto inferior ao padrão mínimo exigido pela norma ABNT NBR 16143
| UFV-M-257 | Finalizada |  |  | 2025-08-18 | 2025-08-19 | 2025-08-20 | Aroeira Tratamento de Madeiras LTDA | Araraquara | SP | Madeira | aroeira.horlando@gmail.com | CCA - C | Bagueta | Citriodora | 1 - Coluna | [6 empty] | Postes | 9.6 | NBR 16143 | 5 | Sem Reação do Cromoazurol | Sem Reação do Cromoazurol | [26 empty] | 0.992 | 992 | 0.085 | 0.014 | 0.016 | 0.115 | 73.7 | 12.1 | 14.2 | 100 | 0.84 | 0.14 | 0.16 | 1.14 | Os resultados da análise química apresentaram uma retenção do produto inferior ao padrão mínimo exigido pela norma ABNT NBR 16143
| UFV-M-258 | Finalizada |  |  | 2025-08-18 | 2025-08-19 | 2025-08-20 | Aroeira Tratamento de Madeiras LTDA | Araraquara | SP | Madeira | aroeira.horlando@gmail.com | CCA - C | Bagueta | Citriodora | 2 - Coluna | [6 empty] | Postes | 9.6 | NBR 16143 | 5 | Sem Reação do Cromoazurol | Sem Reação do Cromoazurol | [26 empty] | 0.869 | 869 | 0.087 | 0.025 | 0.042 | 0.154 | 56.5 | 16.2 | 27.3 | 100 | 0.76 | 0.22 | 0.36 | 1.34 | Os resultados da análise química apresentaram uma retenção do produto inferior ao padrão mínimo exigido pela norma ABNT NBR 16143
| UFV-M-259 | Finalizada |  |  | 2025-08-12 | 2025-08-15 | 2025-08-27 | Madeiras Status LTDA | Igrejinha | RS | Madeira |  | CCA - C | Serrado 15 cm | Sem identificação | Lote 6179 - 1 | [6 empty] | Deck | 4 | NBR 16143 | 1 | Profunda e regular | Indica a penetração profunda e uniforme em toda a extensão do alburno. | [26 empty] | 0.498 | 498 | 1.227 | 0.412 | 0.865 | 2.504 | 49 | 16.5 | 34.5 | 100 | 6.11 | 2.05 | 4.31 | 12.47 | Os resultados da análise química apresentaram uma retenção do produto de acordo com o padrão mínimo exigido pela norma ABNT NBR 16143
| UFV-M-260 | Finalizada |  |  | 2025-08-12 | 2025-08-15 | 2025-08-27 | Madeiras Status LTDA | Igrejinha | RS | Madeira |  | CCA - C | Serrado 15 cm | Sem identificação | Lote 6179 - 2 | [6 empty] | Deck | 4 | NBR 16143 | 1 | Profunda e regular | Indica a penetração profunda e uniforme em toda a extensão do alburno. | [26 empty] | 0.481 | 481 | 1.234 | 0.409 | 0.918 | 2.561 | 48.2 | 16 | 35.8 | 100 | 5.94 | 1.97 | 4.42 | 12.33 | Os resultados da análise química apresentaram uma retenção do produto de acordo com o padrão mínimo exigido pela norma ABNT NBR 16143
| UFV-M-261 | Finalizada |  |  | 2025-08-12 | 2025-08-15 | 2025-08-27 | Madeiras Status LTDA | Igrejinha | RS | Madeira |  | CCA - C | Serrado 15 cm | Sem identificação | Lote 6179 - 3 | [6 empty] | Deck | 4 | NBR 16143 | 1 | Profunda e regular | Indica a penetração profunda e uniforme em toda a extensão do alburno. | [26 empty] | 0.472 | 472 | 1.419 | 0.451 | 0.923 | 2.793 | 50.8 | 16.1 | 33.1 | 100 | 6.7 | 2.13 | 4.36 | 13.19 | Os resultados da análise química apresentaram uma retenção do produto de acordo com o padrão mínimo exigido pela norma ABNT NBR 16143
| UFV-M-262 | Finalizada |  |  | 2025-08-12 | 2025-08-15 | 2025-08-27 | Madeiras Status LTDA | Igrejinha | RS | Madeira |  | CCA - C | Serrado 15 cm | Sem identificação | Lote 6179 - 4 | [6 empty] | Deck | 4 | NBR 16143 | 1 | Profunda e regular | Indica a penetração profunda e uniforme em toda a extensão do alburno. | [26 empty] | 0.504 | 504 | 1.126 | 0.362 | 0.699 | 2.187 | 51.5 | 16.6 | 31.9 | 100 | 5.68 | 1.82 | 3.52 | 11.02 | Os resultados da análise química apresentaram uma retenção do produto de acordo com o padrão mínimo exigido pela norma ABNT NBR 16143
| UFV-M-263 | Finalizada |  |  | 2025-08-12 | 2025-08-15 | 2025-08-27 | Madeiras Status LTDA | Igrejinha | RS | Madeira |  | CCA - C | Serrado 15 cm | Sem identificação | Lote 6179 - 5 | [6 empty] | Deck | 4 | NBR 16143 | 1 | Profunda e regular | Indica a penetração profunda e uniforme em toda a extensão do alburno. | [26 empty] | 0.494 | 494 | 1.29 | 0.403 | 0.797 | 2.49 | 51.8 | 16.2 | 32 | 100 | 6.37 | 1.99 | 3.94 | 12.3 | Os resultados da análise química apresentaram uma retenção do produto de acordo com o padrão mínimo exigido pela norma ABNT NBR 16143
| UFV-M-264 | Finalizada |  |  | 2025-08-12 | 2025-08-15 | 2025-08-27 | Madeiras Status LTDA | Igrejinha | RS | Madeira |  | CCA - C | Serrado 15 cm | Sem identificação | Lote 6179 - 6 | [6 empty] | Deck | 4 | NBR 16143 | 1 | Profunda e regular | Indica a penetração profunda e uniforme em toda a extensão do alburno. | [26 empty] | 0.472 | 472 | 1.4 | 0.472 | 1.003 | 2.875 | 48.7 | 16.4 | 34.9 | 100 | 6.61 | 2.23 | 4.73 | 13.57 | Os resultados da análise química apresentaram uma retenção do produto de acordo com o padrão mínimo exigido pela norma ABNT NBR 16143
| UFV-M-265 | Finalizada |  |  | 2025-08-12 | 2025-08-15 | 2025-08-27 | Madeiras Status LTDA | Igrejinha | RS | Madeira |  | CCA - C | Serrado 15 cm | Sem identificação | Lote 6179 - 7 | [6 empty] | Deck | 4 | NBR 16143 | 1 | Profunda e regular | Indica a penetração profunda e uniforme em toda a extensão do alburno. | [26 empty] | 0.699 | 699 | 1.145 | 0.387 | 0.783 | 2.315 | 49.5 | 16.7 | 33.8 | 100 | 8 | 2.71 | 5.47 | 16.18 | Os resultados da análise química apresentaram uma retenção do produto de acordo com o padrão mínimo exigido pela norma ABNT NBR 16143
| UFV-M-266 | Finalizada |  |  | 2025-08-12 | 2025-08-15 | 2025-08-27 | Madeiras Status LTDA | Igrejinha | RS | Madeira |  | CCA - C | Serrado 15 cm | Sem identificação | Lote 6179 - 8 | [6 empty] | Deck | 4 | NBR 16143 | 1 | Profunda e regular | Indica a penetração profunda e uniforme em toda a extensão do alburno. | [26 empty] | 0.572 | 572 | 1.14 | 0.38 | 0.813 | 2.333 | 48.9 | 16.3 | 34.8 | 100 | 6.52 | 2.17 | 4.65 | 13.34 | Os resultados da análise química apresentaram uma retenção do produto de acordo com o padrão mínimo exigido pela norma ABNT NBR 16143
| UFV-M-267 | Finalizada |  |  | 2025-08-12 | 2025-08-15 | 2025-08-27 | Madeiras Status LTDA | Igrejinha | RS | Madeira |  | CCA - C | Serrado 15 cm | Sem identificação | Lote 6179 - 9 | [6 empty] | Deck | 4 | NBR 16143 | 1 | Profunda e regular | Indica a penetração profunda e uniforme em toda a extensão do alburno. | [26 empty] | 0.557 | 557 | 1.336 | 0.418 | 0.887 | 2.641 | 50.6 | 15.8 | 33.6 | 100 | 7.44 | 2.33 | 4.94 | 14.71 | Os resultados da análise química apresentaram uma retenção do produto de acordo com o padrão mínimo exigido pela norma ABNT NBR 16143
| UFV-M-268 | Finalizada |  |  | 2025-08-12 | 2025-08-15 | 2025-08-27 | Madeiras Status LTDA | Igrejinha | RS | Madeira |  | CCA - C | Serrado 15 cm | Sem identificação | Lote 6179 - 10 | [6 empty] | Deck | 4 | NBR 16143 | 1 | Profunda e regular | Indica a penetração profunda e uniforme em toda a extensão do alburno. | [26 empty] | 0.497 | 497 | 1.363 | 0.472 | 0.911 | 2.746 | 49.6 | 17.2 | 33.2 | 100 | 6.77 | 2.35 | 4.53 | 13.65 | Os resultados da análise química apresentaram uma retenção do produto de acordo com o padrão mínimo exigido pela norma ABNT NBR 16143
| UFV-M-269 | Finalizada |  |  | 2025-08-14 | 2025-08-18 | 2025-09-05 | Madtrat | Santa Cruz do Rio Pardo | SP | Madeira |  | CCA - C | Bagueta | Sem identificação | MTN0019 | [6 empty] | Mourões | 6.5 | NBR 16143 | 2 | Profunda e irregular | Indica a penetração profunda, mas desuniforme em toda a extensão do alburno. | [26 empty] | 0.971 | 971 | 0.405 | 0.12 | 0.337 | 0.862 | 47 | 13.9 | 39.1 | 100 | 3.93 | 1.17 | 3.27 | 8.37 | Os resultados da análise química apresentaram uma retenção do produto de acordo com o padrão mínimo exigido pela norma ABNT NBR 16143
| UFV-M-270 | Finalizada |  |  | 2025-08-12 | 2025-08-15 | 2025-09-05 | Madeiras Status LTDA | Igrejinha | RS | Madeira |  | CCA - C | Serrado 15 cm | Sem identificação | Lote 6184 - 1 | [6 empty] | Deck | 4 | NBR 16143 | 1 | Profunda e regular | Indica a penetração profunda e uniforme em toda a extensão do alburno. | [26 empty] | 0.556 | 556 | 0.991 | 0.377 | 0.732 | 2.1 | 47.2 | 18 | 34.8 | 100 | 5.51 | 2.1 | 4.07 | 11.68 | Os resultados da análise química apresentaram uma retenção do produto de acordo com o padrão mínimo exigido pela norma ABNT NBR 16143
| UFV-M-271 | Finalizada |  |  | 2025-08-12 | 2025-08-15 | 2025-09-05 | Madeiras Status LTDA | Igrejinha | RS | Madeira |  | CCA - C | Serrado 15 cm | Sem identificação | Lote 6184 - 2 | [6 empty] | Deck | 4 | NBR 16143 | 1 | Profunda e regular | Indica a penetração profunda e uniforme em toda a extensão do alburno. | [26 empty] | 0.534 | 534 | 0.73 | 0.288 | 0.545 | 1.563 | 46.7 | 18.4 | 34.9 | 100 | 3.9 | 1.54 | 2.91 | 8.35 | Os resultados da análise química apresentaram uma retenção do produto de acordo com o padrão mínimo exigido pela norma ABNT NBR 16143
| UFV-M-272 | Finalizada |  |  | 2025-08-12 | 2025-08-15 | 2025-09-05 | Madeiras Status LTDA | Igrejinha | RS | Madeira |  | CCA - C | Serrado 15 cm | Sem identificação | Lote 6184 - 3 | [6 empty] | Deck | 4 | NBR 16143 | 1 | Profunda e regular | Indica a penetração profunda e uniforme em toda a extensão do alburno. | [26 empty] | 0.553 | 553 | 0.808 | 0.333 | 0.697 | 1.838 | 44 | 18.1 | 37.9 | 100 | 4.47 | 1.84 | 3.85 | 10.16 | Os resultados da análise química apresentaram uma retenção do produto de acordo com o padrão mínimo exigido pela norma ABNT NBR 16143
| UFV-M-273 | Finalizada |  |  | 2025-08-12 | 2025-08-15 | 2025-09-05 | Madeiras Status LTDA | Igrejinha | RS | Madeira |  | CCA - C | Serrado 15 cm | Sem identificação | Lote 6184 - 4 | [6 empty] | Deck | 4 | NBR 16143 | 1 | Profunda e regular | Indica a penetração profunda e uniforme em toda a extensão do alburno. | [26 empty] | 0.476 | 476 | 1.028 | 0.382 | 0.75 | 2.16 | 47.6 | 17.7 | 34.7 | 100 | 4.89 | 1.82 | 3.57 | 10.28 | Os resultados da análise química apresentaram uma retenção do produto de acordo com o padrão mínimo exigido pela norma ABNT NBR 16143
| UFV-M-274 | Finalizada |  |  | 2025-08-12 | 2025-08-15 | 2025-09-05 | Madeiras Status LTDA | Igrejinha | RS | Madeira |  | CCA - C | Serrado 15 cm | Sem identificação | Lote 6184 - 5 | [6 empty] | Deck | 4 | NBR 16143 | 1 | Profunda e regular | Indica a penetração profunda e uniforme em toda a extensão do alburno. | [26 empty] | 0.547 | 547 | 0.879 | 0.369 | 0.75 | 1.998 | 44 | 18.5 | 37.5 | 100 | 4.81 | 2.02 | 4.1 | 10.93 | Os resultados da análise química apresentaram uma retenção do produto de acordo com o padrão mínimo exigido pela norma ABNT NBR 16143
| UFV-M-275 | Finalizada |  |  | 2025-08-12 | 2025-08-15 | 2025-09-05 | Madeiras Status LTDA | Igrejinha | RS | Madeira |  | CCA - C | Serrado 15 cm | Sem identificação | Lote 6184 - 6 | [6 empty] | Deck | 4 | NBR 16143 | 1 | Profunda e regular | Indica a penetração profunda e uniforme em toda a extensão do alburno. | [26 empty] | 0.504 | 504 | 0.999 | 0.368 | 0.708 | 2.075 | 48.2 | 17.7 | 34.1 | 100 | 5.03 | 1.85 | 3.57 | 10.45 | Os resultados da análise química apresentaram uma retenção do produto de acordo com o padrão mínimo exigido pela norma ABNT NBR 16143
| UFV-M-276 | Finalizada |  |  | 2025-08-12 | 2025-08-15 | 2025-09-05 | Madeiras Status LTDA | Igrejinha | RS | Madeira |  | CCA - C | Serrado 15 cm | Sem identificação | Lote 6184 - 7 | [6 empty] | Deck | 4 | NBR 16143 | 1 | Profunda e regular | Indica a penetração profunda e uniforme em toda a extensão do alburno. | [26 empty] | 0.476 | 476 | 0.93 | 0.36 | 0.692 | 1.982 | 46.9 | 18.2 | 34.9 | 100 | 4.43 | 1.71 | 3.29 | 9.43 | Os resultados da análise química apresentaram uma retenção do produto de acordo com o padrão mínimo exigido pela norma ABNT NBR 16143
| UFV-M-277 | Finalizada |  |  | 2025-08-12 | 2025-08-15 | 2025-09-05 | Madeiras Status LTDA | Igrejinha | RS | Madeira |  | CCA - C | Serrado 15 cm | Sem identificação | Lote 6184 - 8 | [6 empty] | Deck | 4 | NBR 16143 | 1 | Profunda e regular | Indica a penetração profunda e uniforme em toda a extensão do alburno. | [26 empty] | 0.498 | 498 | 0.861 | 0.34 | 0.663 | 1.864 | 46.2 | 18.3 | 35.5 | 100 | 4.29 | 1.69 | 3.3 | 9.28 | Os resultados da análise química apresentaram uma retenção do produto de acordo com o padrão mínimo exigido pela norma ABNT NBR 16143
| UFV-M-278 | Finalizada |  |  | 2025-08-12 | 2025-08-15 | 2025-09-05 | Madeiras Status LTDA | Igrejinha | RS | Madeira |  | CCA - C | Serrado 15 cm | Sem identificação | Lote 6184 - 9 | [6 empty] | Deck | 4 | NBR 16143 | 1 | Profunda e regular | Indica a penetração profunda e uniforme em toda a extensão do alburno. | [26 empty] | 0.524 | 524 | 0.903 | 0.324 | 0.598 | 1.825 | 49.5 | 17.7 | 32.8 | 100 | 4.73 | 1.7 | 3.13 | 9.56 | Os resultados da análise química apresentaram uma retenção do produto de acordo com o padrão mínimo exigido pela norma ABNT NBR 16143
| UFV-M-279 | Finalizada |  |  | 2025-08-12 | 2025-08-15 | 2025-09-05 | Madeiras Status LTDA | Igrejinha | RS | Madeira |  | CCA - C | Serrado 15 cm | Sem identificação | Lote 6184 - 10 | [6 empty] | Deck | 4 | NBR 16143 | 1 | Profunda e regular | Indica a penetração profunda e uniforme em toda a extensão do alburno. | [26 empty] | 0.495 | 495 | 1.086 | 0.391 | 0.735 | 2.212 | 49.1 | 17.7 | 33.2 | 100 | 5.38 | 1.94 | 3.64 | 10.96 | Os resultados da análise química apresentaram uma retenção do produto de acordo com o padrão mínimo exigido pela norma ABNT NBR 16143
| UFV-M-280 | Finalizada |  |  | 2025-08-25 | 2025-08-26 | 2025-09-05 | Altivo Pedras | Papagaios | MG | Madeira |  | CCA - C | Torete | Sem identificação | Amostra AG - 17 - Material n°27 | [6 empty] | Outros - Solo | 6.5 | NBR 16143 | 2 | Profunda e irregular | Indica a penetração profunda, mas desuniforme em toda a extensão do alburno. | [26 empty] | 0.511 | 511 | 0.511 | 0.179 | 0.277 | 0.967 | 52.8 | 18.5 | 28.7 | 100 | 2.61 | 0.91 | 1.42 | 4.94 | Os resultados da análise química apresentaram uma retenção do produto inferior ao padrão mínimo exigido pela norma ABNT NBR 16143
| UFV-M-281 | Finalizada |  |  | 2025-08-27 | 2025-09-01 | 2025-09-11 | Bital Agro | Urbano Santos | MA | Madeira | adm@bitalagro.com.br | CCA - C | Bagueta | Eucalyptus | T17 - 6x8 | [6 empty] | Estacas - Solo | 6.5 | NBR 16143 | 2 | Profunda e irregular | Indica a penetração profunda, mas desuniforme em toda a extensão do alburno. | [26 empty] | 0.859 | 859 | 0.3 | 0.142 | 0.263 | 0.705 | 42.6 | 20.2 | 37.2 | 100 | 2.58 | 1.22 | 2.26 | 6.06 | Os resultados da análise química apresentaram uma retenção do produto inferior ao padrão mínimo exigido pela norma ABNT NBR 16143
| UFV-M-282 | Finalizada |  |  | 2025-08-27 | 2025-09-01 | 2025-09-11 | Bital Agro | Urbano Santos | MA | Madeira | adm@bitalagro.com.br | CCA - C | Bagueta | Eucalyptus | T17 - 8x10 | [6 empty] | Estacas - Solo | 6.5 | NBR 16143 | 2 | Profunda e irregular | Indica a penetração profunda, mas desuniforme em toda a extensão do alburno. | [26 empty] | 0.834 | 834 | 0.204 | 0.098 | 0.166 | 0.468 | 43.6 | 20.9 | 35.5 | 100 | 1.7 | 0.82 | 1.38 | 3.9 | Os resultados da análise química apresentaram uma retenção do produto inferior ao padrão mínimo exigido pela norma ABNT NBR 16143
| UFV-M-283 | Finalizada |  |  | 2025-08-27 | 2025-09-01 | 2025-09-11 | Bital Agro | Urbano Santos | MA | Madeira | adm@bitalagro.com.br | CCA - C | Bagueta | Eucalyptus | T02 - Umidade 26 | [6 empty] | Estacas - Solo | 6.5 | NBR 16143 | 2 | Profunda e irregular | Indica a penetração profunda, mas desuniforme em toda a extensão do alburno. | [26 empty] | 0.865 | 865 | 0.251 | 0.136 | 0.31 | 0.697 | 36 | 19.5 | 44.5 | 100 | 2.17 | 1.18 | 2.68 | 6.03 | Os resultados da análise química apresentaram uma retenção do produto inferior ao padrão mínimo exigido pela norma ABNT NBR 16143
| UFV-M-284 | Finalizada |  |  | 2025-08-27 | 2025-09-01 | 2025-09-11 | Bital Agro | Urbano Santos | MA | Madeira | adm@bitalagro.com.br | CCA - C | Bagueta | Eucalyptus | T02 - Umidade 19 | [6 empty] | Estacas - Solo | 6.5 | NBR 16143 | 2 | Profunda e irregular | Indica a penetração profunda, mas desuniforme em toda a extensão do alburno. | [26 empty] | 0.844 | 844 | 0.32 | 0.156 | 0.307 | 0.783 | 40.9 | 19.9 | 39.2 | 100 | 2.7 | 1.32 | 2.59 | 6.61 | Os resultados da análise química apresentaram uma retenção do produto inferior ao padrão mínimo exigido pela norma ABNT NBR 16143
| UFV-M-285 | Finalizada |  |  | 2025-08-27 | 2025-09-01 | 2025-09-11 | Bital Agro | Urbano Santos | MA | Madeira | adm@bitalagro.com.br | CCA - C | Bagueta | Eucalyptus | T07 | [6 empty] | Estacas - Solo | 6.5 | NBR 16143 | 4 | Parcial e irregular | Indica a penetração desuniforme e não total pela extensão do alburno. | [26 empty] | 0.706 | 706 | 0.333 | 0.171 | 0.347 | 0.851 | 39.1 | 20.1 | 40.8 | 100 | 2.35 | 1.21 | 2.45 | 6.01 | Os resultados da análise química apresentaram uma retenção do produto inferior ao padrão mínimo exigido pela norma ABNT NBR 16143
| UFV-M-286 | Finalizada |  |  | 2025-08-27 | 2025-09-01 | 2025-09-11 | Madimune | Coxim | MS | Madeira | madimunecoxim@gmail.com | CCA - C | Bagueta | Eucalyptus | 26/25 | [6 empty] | Mourões | 6.5 | NBR 16143 | 2 | Profunda e irregular | Indica a penetração profunda, mas desuniforme em toda a extensão do alburno. | [26 empty] | 0.893 | 893 | 0.357 | 0.194 | 0.32 | 0.871 | 41 | 22.2 | 36.8 | 100 | 3.19 | 1.73 | 2.86 | 7.78 | Os resultados da análise química apresentaram uma retenção do produto de acordo com o padrão mínimo exigido pela norma ABNT NBR 16143
| UFV-M-287 | Finalizada |  |  | 2025-08-27 | 2025-09-01 | 2025-09-11 | Eucalider Tratados de Madeira LTDA | Sabinópolis | MG | Madeira | eucalidertdm@gmail.com | CCA - C | Bagueta | Sem identificação | 03 - 10 a 12 (2,20m) - Lote 7044 | [6 empty] | Mourões | 6.5 | NBR 16143 | 3 | Parcial e regular | Indica a penetração uniforme, mas não total pela extensão do alburno. | [26 empty] | 0.598 | 598 | 0.194 | 0.095 | 0.18 | 0.469 | 41.4 | 20.2 | 38.4 | 100 | 1.16 | 0.57 | 1.08 | 2.81 | Os resultados da análise química apresentaram uma retenção do produto inferior ao padrão mínimo exigido pela norma ABNT NBR 16143
| UFV-M-288 | Finalizada |  |  | 2025-08-27 | 2025-09-01 | 2025-09-11 | Eucalider Tratados de Madeira LTDA | Sabinópolis | MG | Madeira | eucalidertdm@gmail.com | CCA - C | Bagueta | Sem identificação | 01 - 6 a 8 (2,20m) Lote 7043 | [6 empty] | Mourões | 6.5 | NBR 16143 | 2 | Profunda e irregular | Indica a penetração profunda, mas desuniforme em toda a extensão do alburno. | [26 empty] | 0.495 | 495 | 0.955 | 0.395 | 0.689 | 2.039 | 46.8 | 19.4 | 33.8 | 100 | 4.73 | 1.96 | 3.41 | 10.1 | Os resultados da análise química apresentaram uma retenção do produto de acordo com o padrão mínimo exigido pela norma ABNT NBR 16143
| UFV-M-289 | Finalizada |  |  | 2025-08-27 | 2025-09-01 | 2025-09-11 | Eucalider Tratados de Madeira LTDA | Sabinópolis | MG | Madeira | eucalidertdm@gmail.com | CCA - C | Bagueta | Sem identificação | 05 - 14 a 16 (2,20m) - Lote 7044 | [6 empty] | Mourões | 6.5 | NBR 16143 | 2 | Profunda e irregular | Indica a penetração profunda, mas desuniforme em toda a extensão do alburno. | [26 empty] | 0.584 | 584 | 0.493 | 0.258 | 0.439 | 1.19 | 41.4 | 21.7 | 36.9 | 100 | 2.88 | 1.51 | 2.56 | 6.95 | Os resultados da análise química apresentaram uma retenção do produto de acordo com o padrão mínimo exigido pela norma ABNT NBR 16143
| UFV-M-290 | Finalizada |  |  | 2025-08-27 | 2025-09-01 | 2025-09-11 | Eucalider Tratados de Madeira LTDA | Sabinópolis | MG | Madeira | eucalidertdm@gmail.com | CCA - C | Bagueta | Sem identificação | 8x10 (2,20m) - Lote 7044 | [6 empty] | Mourões | 6.5 | NBR 16143 | 2 | Profunda e irregular | Indica a penetração profunda, mas desuniforme em toda a extensão do alburno. | [26 empty] | 0.526 | 526 | 0.738 | 0.301 | 0.509 | 1.548 | 47.7 | 19.5 | 32.8 | 100 | 3.88 | 1.58 | 2.68 | 8.14 | Os resultados da análise química apresentaram uma retenção do produto de acordo com o padrão mínimo exigido pela norma ABNT NBR 16143
| UFV-M-291 | Finalizada |  |  | 2025-08-27 | 2025-09-01 | 2025-09-11 | Eucalider Tratados de Madeira LTDA | Sabinópolis | MG | Madeira | eucalidertdm@gmail.com | CCA - C | Bagueta | Sem identificação | 04 - 12 a 14 (2,20m) - Lote 7044 | [6 empty] | Mourões | 6.5 | NBR 16143 | 2 | Profunda e irregular | Indica a penetração profunda, mas desuniforme em toda a extensão do alburno. | [26 empty] | 0.591 | 591 | 0.541 | 0.22 | 0.333 | 1.094 | 49.5 | 20.1 | 30.4 | 100 | 3.2 | 1.3 | 1.97 | 6.47 | Os resultados da análise química apresentaram uma retenção do produto inferior ao padrão mínimo exigido pela norma ABNT NBR 16143
| UFV-M-292 | Finalizada |  |  | 2025-08-27 | 2025-09-01 | 2025-09-11 | Serraria Caete LTDA - ME | Curiúva | PR | Madeira |  | CCA - C | Bagueta | Eucalyptus | Sem identificação | [6 empty] | Mourões | 6.5 | NBR 16143 | 2 | Profunda e irregular | Indica a penetração profunda, mas desuniforme em toda a extensão do alburno. | [26 empty] | 0.787 | 787 | 0.451 | 0.227 | 0.455 | 1.133 | 39.8 | 20 | 40.2 | 100 | 3.55 | 1.79 | 3.58 | 8.92 | Os resultados da análise química apresentaram uma retenção do produto de acordo com o padrão mínimo exigido pela norma ABNT NBR 16143
| UFV-M-293 | Finalizada |  |  | 2025-08-27 | 2025-09-01 | 2025-09-19 | Voltolini Madeiras Tratadas | Navegantes | SC | Madeira |  | CCA - C | Serrado 15 cm | Pinus | 01-08-25 | [6 empty] | Outros - Suspenso | 4 | NBR 16143 | 1 | Profunda e regular | Indica a penetração profunda e uniforme em toda a extensão do alburno. | [26 empty] | 0.66 | 660 | 0.276 | 0.124 | 0.292 | 0.692 | 39.9 | 17.9 | 42.2 | 100 | 1.82 | 0.82 | 1.93 | 4.57 | Os resultados da análise química apresentaram uma retenção do produto de acordo com o padrão mínimo exigido pela norma ABNT NBR 16143
| UFV-M-294 | Finalizada |  |  | 2025-08-27 | 2025-09-01 | 2025-09-19 | Voltolini Madeiras Tratadas | Navegantes | SC | Madeira |  | CCA - C | Serrado 15 cm | Pinus | 02-08-25 | [6 empty] | Outros - Solo | 6.5 | NBR 16143 | 2 | Profunda e irregular | Indica a penetração profunda, mas desuniforme em toda a extensão do alburno. | [26 empty] | 0.549 | 549 | 0.328 | 0.124 | 0.272 | 0.724 | 45.3 | 17.1 | 37.6 | 100 | 1.8 | 0.68 | 1.49 | 3.97 | Os resultados da análise química apresentaram uma retenção do produto inferior ao padrão mínimo exigido pela norma ABNT NBR 16143
| UFV-M-295 | Finalizada |  |  | 2025-08-27 | 2025-09-01 | 2025-09-19 | Voltolini Madeiras Tratadas | Navegantes | SC | Madeira |  | CCA - C | Serrado 15 cm | Pinus | 03-08-25 | [6 empty] | Outros - Suspenso | 4 | NBR 16143 | 2 | Profunda e irregular | Indica a penetração profunda, mas desuniforme em toda a extensão do alburno. | [26 empty] | 0.775 | 775 | 0.204 | 0.071 | 0.17 | 0.445 | 45.8 | 16 | 38.2 | 100 | 1.58 | 0.55 | 1.32 | 3.45 | Os resultados da análise química apresentaram uma retenção do produto inferior ao padrão mínimo exigido pela norma ABNT NBR 16143
| UFV-M-296 | Finalizada |  |  | 2025-08-27 | 2025-09-01 | 2025-09-19 | Voltolini Madeiras Tratadas | Navegantes | SC | Madeira |  | CCA - C | Serrado 15 cm | Pinus | 04-08-25 | [6 empty] | Outros - Solo | 6.5 | NBR 16143 | 2 | Profunda e irregular | Indica a penetração profunda, mas desuniforme em toda a extensão do alburno. | [26 empty] | 0.415 | 415 | 0.382 | 0.112 | 0.221 | 0.715 | 53.4 | 15.7 | 30.9 | 100 | 1.59 | 0.46 | 0.92 | 2.97 | Os resultados da análise química apresentaram uma retenção do produto inferior ao padrão mínimo exigido pela norma ABNT NBR 16143
| UFV-M-297 | Finalizada |  |  | 2025-08-27 | 2025-09-01 | 2025-09-19 | Voltolini Madeiras Tratadas | Navegantes | SC | Madeira |  | CCA - C | Serrado 15 cm | Pinus | 05-08-25 | [6 empty] | Outros - Suspenso | 4 | NBR 16143 | 2 | Profunda e irregular | Indica a penetração profunda, mas desuniforme em toda a extensão do alburno. | [26 empty] | 0.491 | 491 | 0.2 | 0.103 | 0.213 | 0.516 | 38.8 | 19.9 | 41.3 | 100 | 0.98 | 0.51 | 1.05 | 2.54 | Os resultados da análise química apresentaram uma retenção do produto inferior ao padrão mínimo exigido pela norma ABNT NBR 16143
| UFV-M-298 | Finalizada |  |  | 2025-08-27 | 2025-09-01 | 2025-09-19 | Qualitrat Madeira LTDA | Sapucaia | RJ | Madeira | violho@gmail.com | CCA - C | Torete | Sem identificação | Sem identificação | [6 empty] | Mourões | 6.5 | NBR 16143 | 4 | Parcial e irregular | Indica a penetração desuniforme e não total pela extensão do alburno. | [26 empty] | 0.506 | 506 | 0.22 | 0.093 | 0.139 | 0.452 | 48.8 | 20.5 | 30.7 | 100 | 1.11 | 0.47 | 0.7 | 2.28 | Os resultados da análise química apresentaram uma retenção do produto inferior ao padrão mínimo exigido pela norma ABNT NBR 16143
| UFV-M-299 | Finalizada |  |  | 2025-08-27 | 2025-09-01 | 2025-09-19 | Madeiras Status LTDA | Igrejinha | RS | Madeira |  | CCA - C | Serrado 15 cm | Sem identificação | MS 01 | [6 empty] | Outros - Solo | 6.5 | NBR 16143 | 1 | Profunda e regular | Indica a penetração profunda e uniforme em toda a extensão do alburno. | [26 empty] | 0.441 | 441 | 1.186 | 0.303 | 0.545 | 2.034 | 58.3 | 14.9 | 26.8 | 100 | 5.23 | 1.34 | 2.4 | 8.97 | Os resultados da análise química apresentaram uma retenção do produto de acordo com o padrão mínimo exigido pela norma ABNT NBR 16143
| UFV-M-300 | Finalizada |  |  | 2025-08-27 | 2025-09-01 | 2025-09-19 | Madeiras Status LTDA | Igrejinha | RS | Madeira |  | CCA - C | Serrado 15 cm | Sem identificação | MS 02 | [6 empty] | Outros - Solo | 6.5 | NBR 16143 | 2 | Profunda e irregular | Indica a penetração profunda, mas desuniforme em toda a extensão do alburno. | [26 empty] | 0.377 | 377 | 0.848 | 0.251 | 0.467 | 1.566 | 54.2 | 16 | 29.8 | 100 | 3.2 | 0.95 | 1.76 | 5.91 | Os resultados da análise química apresentaram uma retenção do produto inferior ao padrão mínimo exigido pela norma ABNT NBR 16143
| UFV-M-301 | Finalizada |  |  | 2025-08-27 | 2025-09-01 | 2025-09-19 | Madeiras Status LTDA | Igrejinha | RS | Madeira |  | CCA - C | Serrado 15 cm | Sem identificação | MS 03 | [6 empty] | Outros - Solo | 6.5 | NBR 16143 | 2 | Profunda e irregular | Indica a penetração profunda, mas desuniforme em toda a extensão do alburno. | [26 empty] | 0.372 | 372 | 0.759 | 0.235 | 0.401 | 1.395 | 54.4 | 16.8 | 28.8 | 100 | 2.82 | 0.87 | 1.49 | 5.18 | Os resultados da análise química apresentaram uma retenção do produto inferior ao padrão mínimo exigido pela norma ABNT NBR 16143
| UFV-M-302 | Finalizada |  |  | 2025-08-27 | 2025-09-01 | 2025-09-19 | Madeiras Status LTDA | Igrejinha | RS | Madeira |  | CCA - C | Serrado 15 cm | Sem identificação | MS 04 | [6 empty] | Outros - Solo | 6.5 | NBR 16143 | 2 | Profunda e irregular | Indica a penetração profunda, mas desuniforme em toda a extensão do alburno. | [26 empty] | 0.442 | 442 | 0.819 | 0.237 | 0.403 | 1.459 | 56.1 | 16.2 | 27.7 | 100 | 3.62 | 1.05 | 1.78 | 6.45 | Os resultados da análise química apresentaram uma retenção do produto inferior ao padrão mínimo exigido pela norma ABNT NBR 16143
| UFV-M-303 | Finalizada |  |  | 2025-08-27 | 2025-09-01 | 2025-09-19 | Madeiras Status LTDA | Igrejinha | RS | Madeira |  | CCA - C | Serrado 15 cm | Sem identificação | MS 05 | [6 empty] | Outros - Solo | 6.5 | NBR 16143 | 1 | Profunda e regular | Indica a penetração profunda e uniforme em toda a extensão do alburno. | [26 empty] | 0.387 | 387 | 0.984 | 0.314 | 0.602 | 1.9 | 51.8 | 16.5 | 31.7 | 100 | 3.81 | 1.22 | 2.33 | 7.36 | Os resultados da análise química apresentaram uma retenção do produto de acordo com o padrão mínimo exigido pela norma ABNT NBR 16143
| UFV-M-304 | Finalizada |  |  | 2025-08-27 | 2025-09-01 | 2025-09-19 | Madeiras Status LTDA | Igrejinha | RS | Madeira |  | CCA - C | Serrado 15 cm | Sem identificação | MS 06 | [6 empty] | Outros - Solo | 6.5 | NBR 16143 | 2 | Profunda e irregular | Indica a penetração profunda, mas desuniforme em toda a extensão do alburno. | [26 empty] | 0.405 | 405 | 0.884 | 0.259 | 0.447 | 1.59 | 55.6 | 16.3 | 28.1 | 100 | 3.58 | 1.05 | 1.81 | 6.44 | Os resultados da análise química apresentaram uma retenção do produto inferior ao padrão mínimo exigido pela norma ABNT NBR 16143
| UFV-M-305 | Finalizada |  |  | 2025-08-27 | 2025-09-01 | 2025-09-19 | Madeiras Status LTDA | Igrejinha | RS | Madeira |  | CCA - C | Serrado 15 cm | Sem identificação | MS 07 | [6 empty] | Outros - Solo | 6.5 | NBR 16143 | 2 | Profunda e irregular | Indica a penetração profunda, mas desuniforme em toda a extensão do alburno. | [26 empty] | 0.364 | 364 | 0.858 | 0.263 | 0.458 | 1.579 | 54.4 | 16.7 | 28.9 | 100 | 3.12 | 0.96 | 1.67 | 5.75 | Os resultados da análise química apresentaram uma retenção do produto inferior ao padrão mínimo exigido pela norma ABNT NBR 16143
| UFV-M-306 | Finalizada |  |  | 2025-08-27 | 2025-09-01 | 2025-09-19 | Madeiras Status LTDA | Igrejinha | RS | Madeira |  | CCA - C | Serrado 15 cm | Sem identificação | MS 08 | [6 empty] | Outros - Solo | 6.5 | NBR 16143 | 2 | Profunda e irregular | Indica a penetração profunda, mas desuniforme em toda a extensão do alburno. | [26 empty] | 0.378 | 378 | 0.841 | 0.281 | 0.514 | 1.636 | 51.4 | 17.2 | 31.4 | 100 | 3.18 | 1.06 | 1.94 | 6.18 | Os resultados da análise química apresentaram uma retenção do produto inferior ao padrão mínimo exigido pela norma ABNT NBR 16143
| UFV-M-307 | Finalizada |  |  | 2025-08-27 | 2025-09-01 | 2025-09-19 | Madeiras Status LTDA | Igrejinha | RS | Madeira |  | CCA - C | Serrado 15 cm | Sem identificação | MS 09 | [6 empty] | Outros - Solo | 6.5 | NBR 16143 | 2 | Profunda e irregular | Indica a penetração profunda, mas desuniforme em toda a extensão do alburno. | [26 empty] | 0.438 | 438 | 0.891 | 0.244 | 0.436 | 1.571 | 56.7 | 15.5 | 27.8 | 100 | 3.9 | 1.07 | 1.91 | 6.88 | Os resultados da análise química apresentaram uma retenção do produto de acordo com o padrão mínimo exigido pela norma ABNT NBR 16143
| UFV-M-308 | Finalizada |  |  | 2025-08-27 | 2025-09-01 | 2025-09-19 | Madeiras Status LTDA | Igrejinha | RS | Madeira |  | CCA - C | Serrado 15 cm | Sem identificação | MS 10 | [6 empty] | Outros - Solo | 6.5 | NBR 16143 | 1 | Profunda e regular | Indica a penetração profunda e uniforme em toda a extensão do alburno. | [26 empty] | 0.465 | 465 | 1.05 | 0.315 | 0.615 | 1.98 | 53 | 15.9 | 31.1 | 100 | 4.88 | 1.46 | 2.86 | 9.2 | Os resultados da análise química apresentaram uma retenção do produto de acordo com o padrão mínimo exigido pela norma ABNT NBR 16143
| UFV-M-309 | Finalizada |  |  | 2025-08-27 | 2025-09-01 | 2025-09-19 | José Arlindo Prime ME | Águas Mornas | SC | Madeira |  | CCA - C | Serrado 15 cm | Pinus | Sem identificação | [6 empty] | Outros - Solo | 6.5 | NBR 16143 | 2 | Profunda e irregular | Indica a penetração profunda, mas desuniforme em toda a extensão do alburno. | [26 empty] | 0.534 | 534 | 0.341 | 0.139 | 0.197 | 0.677 | 50.4 | 20.5 | 29.1 | 100 | 1.82 | 0.74 | 1.05 | 3.61 | Os resultados da análise química apresentaram uma retenção do produto inferior ao padrão mínimo exigido pela norma ABNT NBR 16143
| UFV-M-310 | Finalizada |  |  | 2025-08-27 | 2025-09-01 | 2025-09-11 | Trataplan Madeiras Tratadas | Planalto Alegre | SC | Madeira |  | CCA - C | Bagueta | Eucalyptus | Sem identificação | [6 empty] | Outros - Solo | 6.5 | NBR 16143 | 2 | Profunda e irregular | Indica a penetração profunda, mas desuniforme em toda a extensão do alburno. | [26 empty] | 0.602 | 602 | 0.719 | 0.27 | 0.504 | 1.493 | 48.2 | 18.1 | 33.7 | 100 | 4.33 | 1.63 | 3.03 | 8.99 | Os resultados da análise química apresentaram uma retenção do produto de acordo com o padrão mínimo exigido pela norma ABNT NBR 16143
| UFV-M-311 | Finalizada |  |  | 2025-08-27 | 2025-09-01 | 2025-09-11 | Vida Longa Madeiras Tratadas | Taió | SC | Madeira |  | CCA - C | Torete | Eucalyptus | Amostra 01 | [6 empty] | Mourões | 6.5 | NBR 16143 | 3 | Parcial e regular | Indica a penetração uniforme, mas não total pela extensão do alburno. | [26 empty] | 0.678 | 678 | 0.411 | 0.15 | 0.271 | 0.832 | 49.4 | 18 | 32.6 | 100 | 2.79 | 1.02 | 1.84 | 5.65 | Os resultados da análise química apresentaram uma retenção do produto inferior ao padrão mínimo exigido pela norma ABNT NBR 16143
| UFV-M-312 | Finalizada |  |  | 2025-08-27 | 2025-09-01 | 2025-09-11 | Vida Longa Madeiras Tratadas | Taió | SC | Madeira |  | CCA - C | Torete | Eucalyptus | Amostra 02 | [6 empty] | Mourões | 6.5 | NBR 16143 | 3 | Parcial e regular | Indica a penetração uniforme, mas não total pela extensão do alburno. | [26 empty] | 0.727 | 727 | 0.539 | 0.183 | 0.302 | 1.024 | 52.6 | 17.9 | 29.5 | 100 | 3.92 | 1.33 | 2.2 | 7.45 | Os resultados da análise química apresentaram uma retenção do produto de acordo com o padrão mínimo exigido pela norma ABNT NBR 16143
| UFV-M-313 | Finalizada |  |  | 2025-08-27 | 2025-09-01 | 2025-09-11 | Agroflorestal Hilebrand LTDA ME | Monte Carmelo | MG | Madeira | fazendacachoeira2014@gmail.com | CCA - C | Bagueta | Eucalyptus | Amostra 01 - 06 a 08 | [6 empty] | Mourões | 6.5 | NBR 16143 | 4 | Parcial e irregular | Indica a penetração desuniforme e não total pela extensão do alburno. | [26 empty] | 0.694 | 694 | 0.338 | 0.171 | 0.374 | 0.883 | 38.3 | 19.4 | 42.3 | 100 | 2.35 | 1.19 | 2.6 | 6.14 | Os resultados da análise química apresentaram uma retenção do produto inferior ao padrão mínimo exigido pela norma ABNT NBR 16143
| UFV-M-314 | Finalizada |  |  | 2025-08-27 | 2025-09-01 | 2025-09-11 | Agroflorestal Hilebrand LTDA ME | Monte Carmelo | MG | Madeira | fazendacachoeira2014@gmail.com | CCA - C | Bagueta | Sem identificação | Amostra 2 - 08 - 10 | [6 empty] | Mourões | 6.5 | NBR 16143 | 4 | Parcial e irregular | Indica a penetração desuniforme e não total pela extensão do alburno. | [26 empty] | 0.723 | 723 | 0.164 | 0.058 | 0.131 | 0.353 | 46.4 | 16.6 | 37 | 100 | 1.19 | 0.42 | 0.95 | 2.56 | Os resultados da análise química apresentaram uma retenção do produto inferior ao padrão mínimo exigido pela norma ABNT NBR 16143
| UFV-M-315 | Finalizada |  |  | 2025-08-27 | 2025-09-01 | 2025-09-11 | Agroflorestal Hilebrand LTDA ME | Monte Carmelo | MG | Madeira | fazendacachoeira2014@gmail.com | CCA - C | Bagueta | Eucalyptus | Amostra 03 - 10 a 12 | [6 empty] | Mourões | 6.5 | NBR 16143 | 5 | Sem Reação do Cromoazurol | Sem Reação do Cromoazurol | [26 empty] | 0.635 | 635 | 0.374 | 0.14 | 0.26 | 0.774 | 48.3 | 18.1 | 33.6 | 100 | 2.37 | 0.89 | 1.65 | 4.91 | Os resultados da análise química apresentaram uma retenção do produto inferior ao padrão mínimo exigido pela norma ABNT NBR 16143
| UFV-M-316 | Finalizada |  |  | 2025-08-27 | 2025-09-01 | 2025-09-19 | Campos & Batista Madereira | Lagoinha | SP | Madeira | fhsmadeiras@hotmail.com | CCA - C | Torete | Sem identificação | Código 44307 - Amostra 1 - Mourão 8 a 10 | [6 empty] | Mourões | 6.5 | NBR 16143 | 1 | Profunda e regular | Indica a penetração profunda e uniforme em toda a extensão do alburno. | [26 empty] | 0.622 | 622 | 0.933 | 0.311 | 0.59 | 1.834 | 50.9 | 17 | 32.1 | 100 | 5.8 | 1.93 | 3.67 | 11.4 | Os resultados da análise química apresentaram uma retenção do produto de acordo com o padrão mínimo exigido pela norma ABNT NBR 16143
| UFV-M-317 | Finalizada |  |  | 2025-08-27 | 2025-09-01 | 2025-09-19 | Campos & Batista Madereira | Lagoinha | SP | Madeira | fhsmadeiras@hotmail.com | CCA - C | Torete | Sem identificação | Código 44307 - Amostra 2 - Mourão 10 a 13 | [6 empty] | Mourões | 6.5 | NBR 16143 | 1 | Profunda e regular | Indica a penetração profunda e uniforme em toda a extensão do alburno. | [26 empty] | 0.61 | 610 | 0.618 | 0.248 | 0.448 | 1.314 | 47.1 | 18.9 | 34 | 100 | 3.77 | 1.51 | 2.73 | 8.01 | Os resultados da análise química apresentaram uma retenção do produto de acordo com o padrão mínimo exigido pela norma ABNT NBR 16143
| UFV-M-318 | Finalizada |  |  | 2025-08-27 | 2025-09-01 | 2025-09-19 | Rogerio Guedes de Almeida | Silveiras | SP | Madeira | madeireiraaltodaserra10@gmail.com | CCA - C | Torete | Sem identificação | Código 60327 - Amostra 4 - Mourão 10 a 12 | [6 empty] | Mourões | 6.5 | NBR 16143 | 2 | Profunda e irregular | Indica a penetração profunda, mas desuniforme em toda a extensão do alburno. | [26 empty] | 0.617 | 617 | 0.357 | 0.147 | 0.244 | 0.748 | 47.7 | 19.7 | 32.6 | 100 | 2.2 | 0.91 | 1.51 | 4.62 | Os resultados da análise química apresentaram uma retenção do produto inferior ao padrão mínimo exigido pela norma ABNT NBR 16143
| UFV-M-319 | Finalizada |  |  | 2025-08-27 | 2025-09-01 | 2025-09-19 | Rogerio Guedes de Almeida | Silveiras | SP | Madeira | madeireiraaltodaserra10@gmail.com | CCA - C | Torete | Sem identificação | Código 60327 - Amostra 5 - Mourão 13 a 15 | [6 empty] | Mourões | 6.5 | NBR 16143 | 1 | Profunda e regular | Indica a penetração profunda e uniforme em toda a extensão do alburno. | [26 empty] | 0.81 | 810 | 0.256 | 0.143 | 0.254 | 0.653 | 39.2 | 22 | 38.8 | 100 | 2.07 | 1.16 | 2.06 | 5.29 | Os resultados da análise química apresentaram uma retenção do produto inferior ao padrão mínimo exigido pela norma ABNT NBR 16143
| UFV-M-320 | Finalizada |  |  | 2025-08-27 | 2025-09-01 | 2025-09-19 | Rogerio Guedes de Almeida | Silveiras | SP | Madeira | madeireiraaltodaserra10@gmail.com | CCA - C | Torete | Sem identificação | Código 60327 - Amostra 2 - Mourão 8 a 10 | [6 empty] | Mourões | 6.5 | NBR 16143 | 2 | Profunda e irregular | Indica a penetração profunda, mas desuniforme em toda a extensão do alburno. | [26 empty] | 0.644 | 644 | 0.249 | 0.119 | 0.218 | 0.586 | 42.5 | 20.4 | 37.1 | 100 | 1.6 | 0.77 | 1.4 | 3.77 | Os resultados da análise química apresentaram uma retenção do produto inferior ao padrão mínimo exigido pela norma ABNT NBR 16143
| UFV-M-321 | Finalizada |  |  | 2025-08-27 | 2025-09-01 | 2025-09-19 | Rogerio Guedes de Almeida | Silveiras | SP | Madeira | madeireiraaltodaserra10@gmail.com | CCA - C | Torete | Sem identificação | Código 60327 - Amostra 3 - Mourão 8 a 10 | [6 empty] | Mourões | 6.5 | NBR 16143 | 1 | Profunda e regular | Indica a penetração profunda e uniforme em toda a extensão do alburno. | [26 empty] | 0.608 | 608 | 0.516 | 0.19 | 0.318 | 1.024 | 50.4 | 18.6 | 31 | 100 | 3.14 | 1.16 | 1.93 | 6.23 | Os resultados da análise química apresentaram uma retenção do produto inferior ao padrão mínimo exigido pela norma ABNT NBR 16143
| UFV-M-322 | Finalizada |  |  | 2025-08-27 | 2025-09-01 | 2025-09-19 | Rogerio Guedes de Almeida | Silveiras | SP | Madeira | madeireiraaltodaserra10@gmail.com | CCA - C | Torete | Sem identificação | Código 60327 - Amostra 1 - Mourão 6 a 8 | [6 empty] | Mourões | 6.5 | NBR 16143 | 1 | Profunda e regular | Indica a penetração profunda e uniforme em toda a extensão do alburno. | [26 empty] | 0.575 | 575 | 0.501 | 0.23 | 0.358 | 1.089 | 46 | 21.2 | 32.8 | 100 | 2.88 | 1.32 | 2.06 | 6.26 | Os resultados da análise química apresentaram uma retenção do produto inferior ao padrão mínimo exigido pela norma ABNT NBR 16143
| UFV-M-323 | Finalizada |  |  | 2025-08-27 | 2025-09-01 | 2025-09-19 | W Pinto da Silva | Guaratingueta | SP | Madeira | wellington@madeireiramantiqueira.com.br | CCA - C | Torete | Sem identificação | Código 50408 - Amostra 1 - Mourão 10 a 13 | [6 empty] | Mourões | 6.5 | NBR 16143 | 1 | Profunda e regular | Indica a penetração profunda e uniforme em toda a extensão do alburno. | [26 empty] | 0.571 | 571 | 0.913 | 0.334 | 0.588 | 1.835 | 49.8 | 18.2 | 32 | 100 | 5.21 | 1.91 | 3.36 | 10.48 | Os resultados da análise química apresentaram uma retenção do produto de acordo com o padrão mínimo exigido pela norma ABNT NBR 16143
| UFV-M-324 | Finalizada |  |  | 2025-08-27 | 2025-09-01 | 2025-09-19 | W Pinto da Silva | Guaratingueta | SP | Madeira | wellington@madeireiramantiqueira.com.br | CCA - C | Torete | Sem identificação | Código 50408 - Amostra 2 - Mourão 8 a 10 | [6 empty] | Mourões | 6.5 | NBR 16143 | 1 | Profunda e regular | Indica a penetração profunda e uniforme em toda a extensão do alburno. | [26 empty] | 0.738 | 738 | 0.541 | 0.205 | 0.366 | 1.112 | 48.7 | 18.4 | 32.9 | 100 | 3.99 | 1.51 | 2.7 | 8.2 | Os resultados da análise química apresentaram uma retenção do produto de acordo com o padrão mínimo exigido pela norma ABNT NBR 16143
| UFV-M-325 | Finalizada |  |  | 2025-09-03 | 2025-09-05 | 2025-09-19 | Tora & Tora LTDA | São João Del Rei | MG | Madeira | madeirastoratora@gmail.com | CCA - C | Torete | Eucalyptus | 1 | [6 empty] | Mourões | 6.5 | NBR 16143 | 1 | Profunda e regular | Indica a penetração profunda e uniforme em toda a extensão do alburno. | [26 empty] | 0.786 | 786 | 0.441 | 0.236 | 0.422 | 1.099 | 40.1 | 21.4 | 38.5 | 100 | 3.47 | 1.85 | 3.32 | 8.64 | Os resultados da análise química apresentaram uma retenção do produto de acordo com o padrão mínimo exigido pela norma ABNT NBR 16143
| UFV-M-326 | Finalizada |  |  | 2025-09-03 | 2025-09-05 | 2025-09-23 | Tora & Tora LTDA | São João Del Rei | MG | Madeira | madeirastoratora@gmail.com | CCA - C | Torete | Eucalyptus | 2 | [6 empty] | Mourões | 6.5 | NBR 16143 | 1 | Profunda e regular | Indica a penetração profunda e uniforme em toda a extensão do alburno. | [26 empty] | 0.73 | 730 | 0.422 | 0.205 | 0.366 | 0.993 | 42.5 | 20.7 | 36.8 | 100 | 3.08 | 1.5 | 2.67 | 7.25 | Os resultados da análise química apresentaram uma retenção do produto de acordo com o padrão mínimo exigido pela norma ABNT NBR 16143
| UFV-M-327 | Finalizada |  |  | 2025-09-08 | 2025-09-08 | 2025-09-11 | Aroeira Tratamento de Madeiras LTDA | Araraquara | SP | Madeira | aroeira.horlando@gmail.com | CCA - C | Bagueta | Citriodora | 11m - Leve | [6 empty] | Postes | 9.6 | NBR 16143 | 4 | Parcial e irregular | Indica a penetração desuniforme e não total pela extensão do alburno. | [26 empty] | 0.888 | 888 | 0.571 | 0.26 | 0.612 | 1.443 | 39.6 | 18 | 42.4 | 100 | 5.07 | 2.31 | 5.43 | 12.81 | Os resultados da análise química apresentaram uma retenção do produto de acordo com o padrão mínimo exigido pela norma ABNT NBR 16143
| UFV-M-328 | Finalizada |  |  | 2025-09-08 | 2025-09-08 | 2025-09-11 | Aroeira Tratamento de Madeiras LTDA | Araraquara | SP | Madeira | aroeira.horlando@gmail.com | CCA - C | Bagueta | Citriodora | 14m - Médio | [6 empty] | Postes | 9.6 | NBR 16143 | 5 | Sem Reação do Cromoazurol | Sem Reação do Cromoazurol | [26 empty] | 0.996 | 996 | 0.134 | 0.062 | 0.141 | 0.337 | 39.7 | 18.5 | 41.8 | 100 | 1.33 | 0.62 | 1.4 | 3.35 | Os resultados da análise química apresentaram uma retenção do produto inferior ao padrão mínimo exigido pela norma ABNT NBR 16143
| UFV-M-329 | Finalizada |  |  | 2025-09-08 | 2025-09-08 | 2025-09-11 | Aroeira Tratamento de Madeiras LTDA | Araraquara | SP | Madeira | aroeira.horlando@gmail.com | CCA - C | Bagueta | Citriodora | 12/14 - 3m | [6 empty] | Mourões | 6.5 | NBR 16143 | 4 | Parcial e irregular | Indica a penetração desuniforme e não total pela extensão do alburno. | [26 empty] | 0.879 | 879 | 0.413 | 0.193 | 0.451 | 1.057 | 39.1 | 18.2 | 42.7 | 100 | 3.63 | 1.7 | 3.96 | 9.29 | Os resultados da análise química apresentaram uma retenção do produto de acordo com o padrão mínimo exigido pela norma ABNT NBR 16143
| UFV-M-330 | Finalizada |  |  | 2025-09-08 | 2025-09-08 | 2025-09-11 | Aroeira Tratamento de Madeiras LTDA | Araraquara | SP | Madeira | aroeira.horlando@gmail.com | CCA - C | Bagueta | Citriodora | 11m - Pesado | [6 empty] | Postes | 9.6 | NBR 16143 | 4 | Parcial e irregular | Indica a penetração desuniforme e não total pela extensão do alburno. | [26 empty] | 0.985 | 985 | 0.38 | 0.199 | 0.439 | 1.018 | 37.3 | 19.6 | 43.1 | 100 | 3.74 | 1.96 | 4.32 | 10.02 | Os resultados da análise química apresentaram uma retenção do produto de acordo com o padrão mínimo exigido pela norma ABNT NBR 16143
| UFV-M-331 | Finalizada |  |  | 2025-09-08 | 2025-09-08 | 2025-09-11 | Aroeira Tratamento de Madeiras LTDA | Araraquara | SP | Madeira | aroeira.horlando@gmail.com | CCA - C | Bagueta | Citriodora | 13m - Médio | [6 empty] | Postes | 9.6 | NBR 16143 | 5 | Sem Reação do Cromoazurol | Sem Reação do Cromoazurol | [26 empty] | 0.995 | 995 | 0.156 | 0.075 | 0.178 | 0.409 | 38.2 | 18.3 | 43.5 | 100 | 1.55 | 0.75 | 1.77 | 4.07 | Os resultados da análise química apresentaram uma retenção do produto inferior ao padrão mínimo exigido pela norma ABNT NBR 16143
| UFV-M-332 | Finalizada |  |  | 2025-09-08 | 2025-09-08 | 2025-09-11 | Aroeira Tratamento de Madeiras LTDA | Araraquara | SP | Madeira | aroeira.horlando@gmail.com | CCA - C | Bagueta | Citriodora | 11m - Médio | [6 empty] | Postes | 9.6 | NBR 16143 | 4 | Parcial e irregular | Indica a penetração desuniforme e não total pela extensão do alburno. | [26 empty] | 0.944 | 944 | 0.459 | 0.228 | 0.5 | 1.187 | 38.7 | 19.2 | 42.1 | 100 | 4.33 | 2.15 | 4.72 | 11.2 | Os resultados da análise química apresentaram uma retenção do produto de acordo com o padrão mínimo exigido pela norma ABNT NBR 16143
| UFV-M-333 | Finalizada |  |  | 2025-09-08 | 2025-09-08 | 2025-09-11 | Aroeira Tratamento de Madeiras LTDA | Araraquara | SP | Madeira | aroeira.horlando@gmail.com | CCA - C | Bagueta | Citriodora | 8/10 - 4m | [6 empty] | Mourões | 6.5 | NBR 16143 | 4 | Parcial e irregular | Indica a penetração desuniforme e não total pela extensão do alburno. | [26 empty] | 0.865 | 865 | 0.674 | 0.234 | 0.609 | 1.517 | 44.4 | 15.4 | 40.2 | 100 | 5.83 | 2.02 | 5.27 | 13.12 | Os resultados da análise química apresentaram uma retenção do produto de acordo com o padrão mínimo exigido pela norma ABNT NBR 16143
| UFV-M-334 | Finalizada |  |  | 2025-09-09 | 2025-09-12 | 2025-09-19 | Campo Alegre | Capelinha | MG | Madeira | aux8@camadeiras.com.br | CCA - C | Bagueta | Eucalyptus | Amostra 08x10 - 2,20 - C.I 14657 | [6 empty] | Mourões | 6.5 | NBR 16143 | 2 | Profunda e irregular | Indica a penetração profunda, mas desuniforme em toda a extensão do alburno. | [26 empty] | 0.59 | 590 | 0.66 | 0.278 | 0.556 | 1.494 | 44.2 | 18.6 | 37.2 | 100 | 3.89 | 1.64 | 3.28 | 8.81 | Os resultados da análise química apresentaram uma retenção do produto de acordo com o padrão mínimo exigido pela norma ABNT NBR 16143
| UFV-M-335 | Finalizada |  |  | 2025-09-09 | 2025-09-12 | 2025-09-19 | Tratama Tratamento de Madeiras | Itapetininga | SP | Madeira | aoliveira@montana.com.br | CCA - C | Bagueta | Eucalyptus | Amostra bagueta Tratama | [6 empty] | Mourões | 6.5 | NBR 16143 | 3 | Parcial e regular | Indica a penetração uniforme, mas não total pela extensão do alburno. | [26 empty] | 0.875 | 875 | 0.241 | 0.145 | 0.207 | 0.593 | 40.6 | 24.4 | 35 | 100 | 2.11 | 1.27 | 1.81 | 5.19 | Os resultados da análise química apresentaram uma retenção do produto inferior ao padrão mínimo exigido pela norma ABNT NBR 16143
| UFV-M-336 | Finalizada |  |  | 2025-09-09 | 2025-09-12 | 2025-09-23 | Tratama Tratamento de Madeiras | Itapetininga | SP | Madeira | aoliveira@montana.com.br | CCA - C |  | Sem identificação | Amostra madeira com podridão | [6 empty] | Mourões | 6.5 | NBR 16143 | 4 | Parcial e irregular | Indica a penetração desuniforme e não total pela extensão do alburno. | [26 empty] | 0.43 | 430 | 0.22 | 0.1 | 0.066 | 0.386 | 57.1 | 25.9 | 17 | 100 | 0.95 | 0.43 | 0.28 | 1.66 | Os resultados da análise química apresentaram uma retenção do produto inferior ao padrão mínimo exigido pela norma ABNT NBR 16143
| UFV-M-337 | Finalizada |  |  | 2025-09-09 | 2025-09-12 | 2025-09-19 | Madtrat | Santa Cruz do Rio Pardo | SP | Madeira |  | CCA - C | Bagueta | Eucalyptus | MTN0020 | [6 empty] | Mourões | 6.5 | NBR 16143 | 2 | Profunda e irregular | Indica a penetração profunda, mas desuniforme em toda a extensão do alburno. | [26 empty] | 0.977 | 977 | 0.34 | 0.164 | 0.285 | 0.789 | 43.1 | 20.8 | 36.1 | 100 | 3.32 | 1.6 | 2.78 | 7.7 | Os resultados da análise química apresentaram uma retenção do produto de acordo com o padrão mínimo exigido pela norma ABNT NBR 16143
| UFV-M-338 | Finalizada |  |  | 2025-09-09 | 2025-09-12 | 2025-09-23 | Clave Madeiras Tratadas |  |  | Madeira | eucatrat@eucatrat.com.br | CCA - C | Disco | Eucalyptus grandis | Amostra Canaã da Fé | [6 empty] | Mourões | 6.5 | NBR 16143 | 1 | Profunda e regular | Indica a penetração profunda e uniforme em toda a extensão do alburno. | [26 empty] | 0.509 | 509 | 0.526 | 0.229 | 0.311 | 1.066 | 49.4 | 21.5 | 29.1 | 100 | 2.68 | 1.17 | 1.58 | 5.43 | Os resultados da análise química apresentaram uma retenção do produto inferior ao padrão mínimo exigido pela norma ABNT NBR 16143
| UFV-M-339 | Finalizada |  |  | 2025-09-09 | 2025-09-12 | 2025-09-23 | Clave Madeiras Tratadas |  |  | Madeira | eucatrat@eucatrat.com.br | CCA - C | Disco | Eucalyptus grandis | Amostra Eucatrat 01 | [6 empty] | Mourões | 6.5 | NBR 16143 | 2 | Profunda e irregular | Indica a penetração profunda, mas desuniforme em toda a extensão do alburno. | [26 empty] | 0.623 | 623 | 0.182 | 0.068 | 0.14 | 0.39 | 46.7 | 17.4 | 35.9 | 100 | 1.13 | 0.42 | 0.87 | 2.42 | Os resultados da análise química apresentaram uma retenção do produto inferior ao padrão mínimo exigido pela norma ABNT NBR 16143
| UFV-M-340 | Finalizada |  |  | 2025-09-09 | 2025-09-12 | 2025-09-19 | Marcos Souza - STWOOD | Guararema | SP | Madeira | stwood@stwood.com.br | CCA - C | Serrado 15 cm | Sem identificação | Reforço Drywall | [6 empty] | Outros - Suspenso | 4 | NBR 16143 | 2 | Profunda e irregular | Indica a penetração profunda, mas desuniforme em toda a extensão do alburno. | [26 empty] | 0.499 | 499 | 0.384 | 0.149 | 0.272 | 0.805 | 47.7 | 18.5 | 33.8 | 100 | 1.92 | 0.74 | 1.36 | 4.02 | Os resultados da análise química apresentaram uma retenção do produto de acordo com o padrão mínimo exigido pela norma ABNT NBR 16143
| UFV-M-341 | Finalizada |  |  | 2025-09-09 | 2025-09-12 | 2025-09-19 | Marcos Souza - STWOOD | Guararema | SP | Madeira | stwood@stwood.com.br | CCA - C | Torete | Citriodora | Amostra 2 - Citriodora | [6 empty] | Mourões | 6.5 | NBR 16143 | 3 | Parcial e regular | Indica a penetração uniforme, mas não total pela extensão do alburno. | [26 empty] | 0.848 | 848 | 0.26 | 0.129 | 0.202 | 0.591 | 43.9 | 21.8 | 34.3 | 100 | 2.2 | 1.09 | 1.71 | 5 | Os resultados da análise química apresentaram uma retenção do produto inferior ao padrão mínimo exigido pela norma ABNT NBR 16143
| UFV-M-342 | Finalizada |  |  | 2025-09-09 | 2025-09-12 | 2025-09-19 | Marcos Souza - STWOOD | Guararema | SP | Madeira | stwood@stwood.com.br | CCA - C | Torete | Eucalyptus | Amostra 3 - Eucalipto | [6 empty] | Mourões | 6.5 | NBR 16143 | 3 | Parcial e regular | Indica a penetração uniforme, mas não total pela extensão do alburno. | [26 empty] | 0.6 | 600 | 0.363 | 0.124 | 0.247 | 0.734 | 49.5 | 16.9 | 33.6 | 100 | 2.18 | 0.74 | 1.48 | 4.4 | Os resultados da análise química apresentaram uma retenção do produto inferior ao padrão mínimo exigido pela norma ABNT NBR 16143
| UFV-M-343 | Finalizada |  |  | 2025-09-09 | 2025-09-12 | 2025-09-19 | Immergrun Construções Inteligentes | Araucaria | PR | Madeira | cleriston@immergrun.com.br | CCA - C | Bagueta | Pinus | LC-51801-C | [6 empty] | Outros - Suspenso | 4 | NBR 16143 | 2 | Profunda e irregular | Indica a penetração profunda, mas desuniforme em toda a extensão do alburno. | [26 empty] | 0.395 | 395 | 0.53 | 0.214 | 0.43 | 1.174 | 45.1 | 18.3 | 36.6 | 100 | 2.09 | 0.85 | 1.7 | 4.64 | Os resultados da análise química apresentaram uma retenção do produto de acordo com o padrão mínimo exigido pela norma ABNT NBR 16143
| UFV-M-344 | Finalizada |  |  | 2025-09-09 | 2025-09-12 | 2025-09-19 | Immergrun Construções Inteligentes | Araucaria | PR | Madeira | cleriston@immergrun.com.br | CCA - C | Bagueta | Pinus | LC-51801-A/199934-G/51799-A | [6 empty] | Outros - Suspenso | 4 | NBR 16143 | 2 | Profunda e irregular | Indica a penetração profunda, mas desuniforme em toda a extensão do alburno. | [26 empty] | 0.43 | 430 | 0.526 | 0.169 | 0.296 | 0.991 | 53.1 | 17 | 29.9 | 100 | 2.26 | 0.73 | 1.27 | 4.26 | Os resultados da análise química apresentaram uma retenção do produto de acordo com o padrão mínimo exigido pela norma ABNT NBR 16143
| UFV-M-345 | Finalizada |  |  | 2025-09-09 | 2025-09-12 | 2025-09-19 | Immergrun Construções Inteligentes | Araucaria | PR | Madeira | cleriston@immergrun.com.br | CCA - C | Bagueta | Pinus | LC-51801-B | [6 empty] | Outros - Suspenso | 4 | NBR 16143 | 2 | Profunda e irregular | Indica a penetração profunda, mas desuniforme em toda a extensão do alburno. | [26 empty] | 0.415 | 415 | 0.516 | 0.207 | 0.407 | 1.13 | 45.6 | 18.3 | 36.1 | 100 | 2.14 | 0.86 | 1.69 | 4.69 | Os resultados da análise química apresentaram uma retenção do produto de acordo com o padrão mínimo exigido pela norma ABNT NBR 16143
| UFV-M-346 | Finalizada |  |  | 2025-09-09 | 2025-09-12 | 2025-09-19 | Immergrun Construções Inteligentes | Araucaria | PR | Madeira | cleriston@immergrun.com.br | CCA - C | Bagueta | Pinus | LC-199934-D 38x90x3050 | [6 empty] | Outros - Suspenso | 4 | NBR 16143 | 2 | Profunda e irregular | Indica a penetração profunda, mas desuniforme em toda a extensão do alburno. | [26 empty] | 0.643 | 643 | 0.406 | 0.174 | 0.337 | 0.917 | 44.3 | 19 | 36.7 | 100 | 2.61 | 1.12 | 2.17 | 5.9 | Os resultados da análise química apresentaram uma retenção do produto de acordo com o padrão mínimo exigido pela norma ABNT NBR 16143
| UFV-M-347 | Finalizada |  |  | 2025-09-09 | 2025-09-12 | 2025-09-19 | Immergrun Construções Inteligentes | Araucaria | PR | Madeira | cleriston@immergrun.com.br | CCA - C | Bagueta | Pinus | LC-199934-B 38x90x3050 | [6 empty] | Outros - Suspenso | 4 | NBR 16143 | 2 | Profunda e irregular | Indica a penetração profunda, mas desuniforme em toda a extensão do alburno. | [26 empty] | 0.501 | 501 | 0.379 | 0.179 | 0.323 | 0.881 | 43 | 20.3 | 36.7 | 100 | 1.9 | 0.9 | 1.62 | 4.42 | Os resultados da análise química apresentaram uma retenção do produto de acordo com o padrão mínimo exigido pela norma ABNT NBR 16143
| UFV-M-348 | Finalizada |  |  | 2025-09-09 | 2025-09-12 | 2025-09-19 | Immergrun Construções Inteligentes | Araucaria | PR | Madeira | cleriston@immergrun.com.br | CCA - C | Bagueta | Pinus | LC-199934-F 38x90x3050 | [6 empty] | Outros - Suspenso | 4 | NBR 16143 | 2 | Profunda e irregular | Indica a penetração profunda, mas desuniforme em toda a extensão do alburno. | [26 empty] | 0.335 | 335 | 0.568 | 0.516 | 0.448 | 1.532 | 46.1 | 17.5 | 36.4 | 100 | 1.9 | 1.73 | 1.5 | 5.13 | Os resultados da análise química apresentaram uma retenção do produto de acordo com o padrão mínimo exigido pela norma ABNT NBR 16143
| UFV-M-349 | Finalizada |  |  | 2025-09-09 | 2025-09-12 | 2025-09-19 | Immergrun Construções Inteligentes | Araucaria | PR | Madeira | cleriston@immergrun.com.br | CCA - C | Bagueta | Pinus | LC-199934-C 38x90x3050 | [6 empty] | Outros - Suspenso | 4 | NBR 16143 | 2 | Profunda e irregular | Indica a penetração profunda, mas desuniforme em toda a extensão do alburno. | [26 empty] | 0.372 | 372 | 0.619 | 0.211 | 0.455 | 1.285 | 48.2 | 16.4 | 35.4 | 100 | 2.3 | 0.78 | 1.69 | 4.77 | Os resultados da análise química apresentaram uma retenção do produto de acordo com o padrão mínimo exigido pela norma ABNT NBR 16143
| UFV-M-350 | Finalizada |  |  | 2025-09-09 | 2025-09-12 | 2025-09-19 | Immergrun Construções Inteligentes | Araucaria | PR | Madeira | cleriston@immergrun.com.br | CCA - C | Bagueta | Pinus | LC-199934-A 38x90x3050 | [6 empty] | Outros - Suspenso | 4 | NBR 16143 | 2 | Profunda e irregular | Indica a penetração profunda, mas desuniforme em toda a extensão do alburno. | [26 empty] | 0.423 | 423 | 0.625 | 0.199 | 0.416 | 1.24 | 50.4 | 16 | 33.6 | 100 | 2.64 | 0.84 | 1.76 | 5.24 | Os resultados da análise química apresentaram uma retenção do produto de acordo com o padrão mínimo exigido pela norma ABNT NBR 16143
| UFV-M-351 | Finalizada |  |  | 2025-09-09 | 2025-09-12 | 2025-09-19 | Immergrun Construções Inteligentes | Araucaria | PR | Madeira | cleriston@immergrun.com.br | CCA - C | Bagueta | Pinus | LC-199934-E 38x90x3050 | [6 empty] | Outros - Suspenso | 4 | NBR 16143 | 2 | Profunda e irregular | Indica a penetração profunda, mas desuniforme em toda a extensão do alburno. | [26 empty] | 0.456 | 456 | 0.568 | 0.19 | 0.378 | 1.136 | 50 | 16.7 | 33.3 | 100 | 2.59 | 0.87 | 1.72 | 5.18 | Os resultados da análise química apresentaram uma retenção do produto de acordo com o padrão mínimo exigido pela norma ABNT NBR 16143
| UFV-M-352 | Finalizada |  |  | 2025-09-09 | 2025-09-12 | 2025-09-19 | ST-Wood Tratamento de Madeira | Guararema | SP | Madeira | stwood@stwood.com.br | CCA - C | Torete | Eucalyptus | Amostra 01 8x10 | [6 empty] | Mourões | 6.5 | NBR 16143 | 2 | Profunda e irregular | Indica a penetração profunda, mas desuniforme em toda a extensão do alburno. | [26 empty] | 0.704 | 704 | 0.201 | 0.077 | 0.129 | 0.407 | 49.3 | 19 | 31.7 | 100 | 1.42 | 0.54 | 0.91 | 2.87 | Os resultados da análise química apresentaram uma retenção do produto inferior ao padrão mínimo exigido pela norma ABNT NBR 16143
| UFV-M-353 | Finalizada |  |  | 2025-09-09 | 2025-09-12 | 2025-09-19 | ST-Wood Tratamento de Madeira | Guararema | SP | Madeira | stwood@stwood.com.br | CCA - C | Torete | Eucalyptus | Amostra 01 8x10 V.B | [6 empty] | Mourões | 6.5 | NBR 16143 | 1 | Profunda e regular | Indica a penetração profunda e uniforme em toda a extensão do alburno. | [26 empty] | 0.649 | 649 | 0.22 | 0.09 | 0.135 | 0.445 | 49.5 | 20.1 | 30.4 | 100 | 1.43 | 0.58 | 0.88 | 2.89 | Os resultados da análise química apresentaram uma retenção do produto inferior ao padrão mínimo exigido pela norma ABNT NBR 16143
| UFV-M-354 | Finalizada |  |  | 2025-09-09 | 2025-09-12 | 2025-09-23 | ST-Wood Tratamento de Madeira | Guararema | SP | Madeira | stwood@stwood.com.br | CCA - C | Torete | Eucalyptus | Amostra 02 8x10 | [6 empty] | Mourões | 6.5 | NBR 16143 | 1 | Profunda e regular | Indica a penetração profunda e uniforme em toda a extensão do alburno. | [26 empty] | 0.665 | 665 | 0.208 | 0.084 | 0.134 | 0.426 | 48.8 | 19.8 | 31.4 | 100 | 1.38 | 0.56 | 0.89 | 2.83 | Os resultados da análise química apresentaram uma retenção do produto inferior ao padrão mínimo exigido pela norma ABNT NBR 16143
| UFV-M-355 | Finalizada |  |  | 2025-09-09 | 2025-09-12 | 2025-09-23 | ST-Wood Tratamento de Madeira | Guararema | SP | Madeira | stwood@stwood.com.br | CCA - C | Torete | Eucalyptus | Amostra 02 8x10 V.B | [6 empty] | Mourões | 6.5 | NBR 16143 | 1 | Profunda e regular | Indica a penetração profunda e uniforme em toda a extensão do alburno. | [26 empty] | 0.572 | 572 | 0.143 | 0.042 | 0.039 | 0.224 | 63.7 | 18.8 | 17.5 | 100 | 0.82 | 0.24 | 0.22 | 1.28 | Os resultados da análise química apresentaram uma retenção do produto inferior ao padrão mínimo exigido pela norma ABNT NBR 16143
| UFV-M-356 | Finalizada |  |  | 2025-09-09 | 2025-09-12 | 2025-09-23 | Ind. E Comércio de Madeiras FJF | Siderópolis | SC | Madeira |  | CCA - C | Torete | Eucalyptus | Sem identificação - Vara | [6 empty] | Outros - Solo | 6.5 | NBR 16143 | 1 | Profunda e regular | Indica a penetração profunda e uniforme em toda a extensão do alburno. | [26 empty] | 0.427 | 427 | 0.412 | 0.185 | 0.33 | 0.927 | 44.4 | 20 | 35.6 | 100 | 1.76 | 0.79 | 1.41 | 3.96 | Os resultados da análise química apresentaram uma retenção do produto inferior ao padrão mínimo exigido pela norma ABNT NBR 16143
| UFV-M-357 | Finalizada |  |  | 2025-09-09 | 2025-09-12 | 2025-09-19 | Ind. E Comércio de Madeiras FJF | Siderópolis | SC | Madeira |  | CCA - C | Serrado 15 cm | Pinus | Sem identificação - Pinus | [6 empty] | Outros - Suspenso | 4 | NBR 16143 | 1 | Profunda e regular | Indica a penetração profunda e uniforme em toda a extensão do alburno. | [26 empty] | 0.493 | 493 | 0.601 | 0.239 | 0.403 | 1.243 | 48.4 | 19.3 | 32.3 | 100 | 2.96 | 1.18 | 1.99 | 6.13 | Os resultados da análise química apresentaram uma retenção do produto de acordo com o padrão mínimo exigido pela norma ABNT NBR 16143
| UFV-M-358 | Finalizada |  |  | 2025-09-09 | 2025-09-12 | 2025-09-23 | Ind. E Comércio de Madeiras FJF | Siderópolis | SC | Madeira |  | CCA - C | Torete | Sem identificação | Sem identificação - Vara II | [6 empty] | Outros - Solo | 6.5 | NBR 16143 | 1 | Profunda e regular | Indica a penetração profunda e uniforme em toda a extensão do alburno. | [26 empty] | 0.416 | 416 | 0.353 | 0.142 | 0.239 | 0.734 | 48 | 19.4 | 32.6 | 100 | 1.47 | 0.59 | 0.99 | 3.05 | Os resultados da análise química apresentaram uma retenção do produto inferior ao padrão mínimo exigido pela norma ABNT NBR 16143
| UFV-M-359 | Finalizada |  |  | 2025-09-09 | 2025-09-12 | 2025-09-19 | Madeiras Status LTDA | Igrejinha | RS | Madeira |  | CCA - C | Serrado 15 cm | Sem identificação | 6243 | [6 empty] | Deck | 4 | NBR 16143 | 1 | Profunda e regular | Indica a penetração profunda e uniforme em toda a extensão do alburno. | [26 empty] | 0.422 | 422 | 0.724 | 0.182 | 0.378 | 1.284 | 56.4 | 14.2 | 29.4 | 100 | 3.06 | 0.77 | 1.6 | 5.43 | Os resultados da análise química apresentaram uma retenção do produto de acordo com o padrão mínimo exigido pela norma ABNT NBR 16143
| UFV-M-360 | Finalizada |  |  | 2025-09-09 | 2025-09-12 | 2025-09-19 | Farias Tratamento de Madeira Eirelli | Araranguá | SC | Madeira | fariastratamentodemadeiras@hotmail.com | CCA - C | Disco | Sem identificação | Torete 01 | [6 empty] | Mourões | 6.5 | NBR 16143 | 2 | Profunda e irregular | Indica a penetração profunda, mas desuniforme em toda a extensão do alburno. | [26 empty] | 0.804 | 804 | 0.571 | 0.137 | 0.315 | 1.023 | 55.8 | 13.4 | 30.8 | 100 | 4.59 | 1.1 | 2.53 | 8.22 | Os resultados da análise química apresentaram uma retenção do produto de acordo com o padrão mínimo exigido pela norma ABNT NBR 16143
| UFV-M-361 | Finalizada |  |  | 2025-09-09 | 2025-09-12 | 2025-09-19 | Farias Tratamento de Madeira Eirelli | Araranguá | SC | Madeira | fariastratamentodemadeiras@hotmail.com | CCA - C | Disco | Sem identificação | Torete 02 | [6 empty] | Mourões | 6.5 | NBR 16143 | 2 | Profunda e irregular | Indica a penetração profunda, mas desuniforme em toda a extensão do alburno. | [26 empty] | 0.63 | 630 | 0.752 | 0.212 | 0.448 | 1.412 | 53.2 | 15 | 31.8 | 100 | 4.74 | 1.34 | 2.82 | 8.9 | Os resultados da análise química apresentaram uma retenção do produto de acordo com o padrão mínimo exigido pela norma ABNT NBR 16143
| UFV-M-362 | Finalizada |  |  | 2025-09-09 | 2025-09-12 | 2025-09-19 | Farias Tratamento de Madeira Eirelli | Araranguá | SC | Madeira | fariastratamentodemadeiras@hotmail.com | CCA - C | Disco | Sem identificação | Torete 03 | [6 empty] | Mourões | 6.5 | NBR 16143 | 2 | Profunda e irregular | Indica a penetração profunda, mas desuniforme em toda a extensão do alburno. | [26 empty] | 0.733 | 733 | 0.698 | 0.186 | 0.481 | 1.365 | 51.1 | 13.6 | 35.3 | 100 | 5.12 | 1.36 | 3.53 | 10.01 | Os resultados da análise química apresentaram uma retenção do produto de acordo com o padrão mínimo exigido pela norma ABNT NBR 16143
| UFV-M-363 | Finalizada |  |  | 2025-09-09 | 2025-09-12 | 2025-09-19 | Farias Tratamento de Madeira Eirelli | Araranguá | SC | Madeira | fariastratamentodemadeiras@hotmail.com | CCA - C | Disco | Sem identificação | Torete 04 | [6 empty] | Mourões | 6.5 | NBR 16143 | 2 | Profunda e irregular | Indica a penetração profunda, mas desuniforme em toda a extensão do alburno. | [26 empty] | 0.801 | 801 | 0.575 | 0.19 | 0.405 | 1.17 | 49.2 | 16.2 | 34.6 | 100 | 4.61 | 1.52 | 3.24 | 9.37 | Os resultados da análise química apresentaram uma retenção do produto de acordo com o padrão mínimo exigido pela norma ABNT NBR 16143
| UFV-M-364 | Finalizada |  |  | 2025-09-16 | 2025-09-16 | 2025-09-23 | Bital Agro | Urbano Santos | MA | Madeira | adm@bitalagro.com.br | CCA - C | Bagueta | Eucalyptus | T23 8x10 (1) | [6 empty] | Estacas - Solo | 6.5 | NBR 16143 | 2 | Profunda e irregular | Indica a penetração profunda, mas desuniforme em toda a extensão do alburno. | [26 empty] | 0.846 | 846 | 0.28 | 0.131 | 0.222 | 0.633 | 44.3 | 20.7 | 35 | 100 | 2.37 | 1.11 | 1.88 | 5.36 | Os resultados da análise química apresentaram uma retenção do produto inferior ao padrão mínimo exigido pela norma ABNT NBR 16143
| UFV-M-365 | Finalizada |  |  | 2025-09-16 | 2025-09-16 | 2025-09-23 | Bital Agro | Urbano Santos | MA | Madeira | adm@bitalagro.com.br | CCA - C | Bagueta | Eucalyptus | T23 8x10 (2) | [6 empty] | Estacas - Solo | 6.5 | NBR 16143 | 3 | Parcial e regular | Indica a penetração uniforme, mas não total pela extensão do alburno. | [26 empty] | 0.841 | 841 | 0.272 | 0.131 | 0.261 | 0.664 | 41 | 19.7 | 39.3 | 100 | 2.29 | 1.1 | 2.2 | 5.59 | Os resultados da análise química apresentaram uma retenção do produto inferior ao padrão mínimo exigido pela norma ABNT NBR 16143
| UFV-M-366 | Finalizada |  |  | 2025-09-16 | 2025-09-16 | 2025-09-23 | Bital Agro | Urbano Santos | MA | Madeira | adm@bitalagro.com.br | CCA - C | Bagueta | Eucalyptus | T29 6x8 (1) | [6 empty] | Estacas - Solo | 6.5 | NBR 16143 | 4 | Parcial e irregular | Indica a penetração desuniforme e não total pela extensão do alburno. | [26 empty] | 0.864 | 864 | 0.208 | 0.077 | 0.171 | 0.456 | 45.7 | 16.9 | 37.4 | 100 | 1.8 | 0.67 | 1.48 | 3.95 | Os resultados da análise química apresentaram uma retenção do produto inferior ao padrão mínimo exigido pela norma ABNT NBR 16143
| UFV-M-367 | Finalizada |  |  | 2025-09-16 | 2025-09-16 | 2025-09-23 | Bital Agro | Urbano Santos | MA | Madeira | adm@bitalagro.com.br | CCA - C | Bagueta | Eucalyptus | T35 8x10 (1) | [6 empty] | Estacas - Solo | 6.5 | NBR 16143 | 4 | Parcial e irregular | Indica a penetração desuniforme e não total pela extensão do alburno. | [26 empty] | 0.879 | 879 | 0.203 | 0.08 | 0.176 | 0.459 | 44.1 | 17.5 | 38.4 | 100 | 1.78 | 0.7 | 1.55 | 4.03 | Os resultados da análise química apresentaram uma retenção do produto inferior ao padrão mínimo exigido pela norma ABNT NBR 16143
| UFV-M-368 | Finalizada |  |  | 2025-09-16 | 2025-09-16 | 2025-09-23 | Bital Agro | Urbano Santos | MA | Madeira | adm@bitalagro.com.br | CCA - C | Bagueta | Eucalyptus | T35 8x10 (2) | [6 empty] | Estacas - Solo | 6.5 | NBR 16143 | 3 | Parcial e regular | Indica a penetração uniforme, mas não total pela extensão do alburno. | [26 empty] | 0.867 | 867 | 0.331 | 0.155 | 0.31 | 0.796 | 41.6 | 19.5 | 38.9 | 100 | 2.87 | 1.34 | 2.69 | 6.9 | Os resultados da análise química apresentaram uma retenção do produto inferior ao padrão mínimo exigido pela norma ABNT NBR 16143
| UFV-M-369 | Finalizada |  |  | 2025-09-24 | 2025-09-25 | 2025-10-03 | Vinicius Aguiar de Azevedo | Teresópolis | RJ | Madeira | violho@gmail.com | CCA - C | Torete | Sem identificação | Amostra torete 7cm x 16cm | [6 empty] | Mourões | 6.5 | NBR 16143 | 4 | Parcial e irregular | Indica a penetração desuniforme e não total pela extensão do alburno. | [26 empty] | 0.546 | 546 | 0.143 | 0.058 | 0.082 | 0.283 | 50.6 | 20.4 | 29 | 100 | 0.78 | 0.32 | 0.45 | 1.55 | Os resultados da análise química apresentaram uma retenção do produto inferior ao padrão mínimo exigido pela norma ABNT NBR 16143
| UFV-M-370 | Finalizada |  |  | 2025-09-24 | 2025-09-25 | 2025-10-03 | Vinicius Aguiar de Azevedo | Teresópolis | RJ | Madeira | violho@gmail.com | CCA - C | Torete | Sem identificação | Amostra torete 7,5cm x 15cm | [6 empty] | Mourões | 6.5 | NBR 16143 | 4 | Parcial e irregular | Indica a penetração desuniforme e não total pela extensão do alburno. | [26 empty] | 0.509 | 509 | 0.203 | 0.091 | 0.135 | 0.429 | 47.3 | 21.2 | 31.5 | 100 | 1.03 | 0.46 | 0.69 | 2.18 | Os resultados da análise química apresentaram uma retenção do produto inferior ao padrão mínimo exigido pela norma ABNT NBR 16143
| UFV-M-371 | Finalizada |  |  | 2025-09-24 | 2025-09-25 | 2025-10-03 | Tratap - Madeiras Tratadas | Planalto Alegre | SC | Madeira |  | CCA - C | Bagueta | Sem identificação | Lote 500803 | [6 empty] | Postes | 9.6 | NBR 16143 | 1 | Profunda e regular | Indica a penetração profunda e uniforme em toda a extensão do alburno. | [26 empty] | 0.561 | 561 | 1.577 | 0.389 | 0.78 | 2.746 | 57.4 | 14.2 | 28.4 | 100 | 8.85 | 2.18 | 4.38 | 15.41 | Os resultados da análise química apresentaram uma retenção do produto de acordo com o padrão mínimo exigido pela norma ABNT NBR 16143
| UFV-M-372 | Finalizada |  |  | 2025-09-24 | 2025-09-25 | 2025-10-03 | Clave Madeiras Tratadas | Nova Erechim | SC | Madeira | eucatrat@eucatrat.com.br | CCA - C | Torete | Sem identificação | Vanderlei Frigo - SMO | [6 empty] | Outros - Suspenso | 4 | NBR 16143 | 3 | Parcial e regular | Indica a penetração uniforme, mas não total pela extensão do alburno. | [26 empty] | 0.676 | 676 | 0.587 | 0.216 | 0.371 | 1.174 | 50 | 18.4 | 31.6 | 100 | 3.97 | 1.46 | 2.51 | 7.94 | Os resultados da análise química apresentaram uma retenção do produto de acordo com o padrão mínimo exigido pela norma ABNT NBR 16143
| UFV-M-373 | Finalizada |  |  | 2025-09-24 | 2025-09-25 | 2025-10-03 | Comércio de Madeiras Tratadas Taiozinho LTDA | Rio do Campo | SC | Madeira | vendas@preservale.ind.br | CCA - C | Torete | Eucalyptus | 2.2% | [6 empty] | Postes | 9.6 | NBR 16143 | 2 | Profunda e irregular | Indica a penetração profunda, mas desuniforme em toda a extensão do alburno. | [26 empty] | 0.821 | 821 | 0.361 | 0.191 | 0.381 | 0.933 | 38.7 | 20.5 | 40.8 | 100 | 2.96 | 1.57 | 3.13 | 7.66 | Os resultados da análise química apresentaram uma retenção do produto inferior ao padrão mínimo exigido pela norma ABNT NBR 16143
| UFV-M-374 | Finalizada |  |  | 2025-09-24 | 2025-09-25 | 2025-10-03 | Madeireira Forquilhinha Eireli | Forquilhinha | SC | Madeira | madeireiraforquilhinha@gmail.com | CCA - C | Torete | Eucalyptus | Amostra torete 9 cm x 19,5 cm | [6 empty] | Outros - Solo | 6.5 | NBR 16143 | 2 | Profunda e irregular | Indica a penetração profunda, mas desuniforme em toda a extensão do alburno. | [26 empty] | 0.525 | 525 | 0.159 | 0.055 | 0.096 | 0.31 | 51.2 | 17.8 | 31 | 100 | 0.83 | 0.29 | 0.5 | 1.62 | Os resultados da análise química apresentaram uma retenção do produto inferior ao padrão mínimo exigido pela norma ABNT NBR 16143
| UFV-M-375 | Finalizada |  |  | 2025-09-24 | 2025-09-25 | 2025-10-03 | Madeireira Forquilhinha Eireli | Forquilhinha | SC | Madeira | madeireiraforquilhinha@gmail.com | CCA - C | Torete | Eucalyptus | Amostra torete 8,5 cm x 11,5 cm | [6 empty] | Outros - Solo | 6.5 | NBR 16143 | 4 | Parcial e irregular | Indica a penetração desuniforme e não total pela extensão do alburno. | [26 empty] | 0.536 | 536 | 0.133 | 0.044 | 0.059 | 0.236 | 56.4 | 18.4 | 25.2 | 100 | 0.71 | 0.24 | 0.32 | 1.27 | Os resultados da análise química apresentaram uma retenção do produto inferior ao padrão mínimo exigido pela norma ABNT NBR 16143
| UFV-M-376 | Finalizada |  |  | 2025-09-24 | 2025-09-25 | 2025-10-03 | Madeireira Forquilhinha Eireli | Forquilhinha | SC | Madeira | madeireiraforquilhinha@gmail.com | CCA - C | Torete | Eucalyptus | Amostra torete 9,5 cm x 11,8 cm | [6 empty] | Outros - Solo | 6.5 | NBR 16143 | 2 | Profunda e irregular | Indica a penetração profunda, mas desuniforme em toda a extensão do alburno. | [26 empty] | 0.557 | 557 | 0.13 | 0.044 | 0.063 | 0.237 | 54.9 | 18.7 | 26.4 | 100 | 0.72 | 0.25 | 0.35 | 1.32 | Os resultados da análise química apresentaram uma retenção do produto inferior ao padrão mínimo exigido pela norma ABNT NBR 16143
| UFV-M-377 | Finalizada |  |  | 2025-09-24 | 2025-09-25 | 2025-10-03 | Neylo Junior Arantes Silverio | Itapecerica | MG | Madeira | eucaliptosigma@gmail.com | CCA - C | Torete | Eucalyptus | Trat 380 | [6 empty] | Mourões | 6.5 | NBR 16143 | 2 | Profunda e irregular | Indica a penetração profunda, mas desuniforme em toda a extensão do alburno. | [26 empty] | 0.858 | 858 | 0.301 | 0.168 | 0.332 | 0.801 | 37.5 | 21 | 41.5 | 100 | 2.58 | 1.44 | 2.85 | 6.87 | Os resultados da análise química apresentaram uma retenção do produto de acordo com o padrão mínimo exigido pela norma ABNT NBR 16143
| UFV-M-378 | Finalizada |  |  | 2025-09-24 | 2025-09-25 | 2025-10-03 | Ind. E Comércio de Madeiras FJF | Siderópolis | SC | Madeira |  | CCA - C | Torete | Sem identificação | Sem identificação | [6 empty] | Mourões | 6.5 | NBR 16143 | 1 | Profunda e regular | Indica a penetração profunda e uniforme em toda a extensão do alburno. | [26 empty] | 0.436 | 436 | 1.449 | 0.278 | 0.797 | 2.524 | 57.4 | 11 | 31.6 | 100 | 6.32 | 1.21 | 3.47 | 11 | Os resultados da análise química apresentaram uma retenção do produto de acordo com o padrão mínimo exigido pela norma ABNT NBR 16143
| UFV-M-379 | Finalizada |  |  | 2025-09-24 | 2025-09-25 | 2025-10-03 | Madasc Madeiras | Ascurra | SC | Madeira | madasc@tpa.com.br | CCA - C | Torete | Eucalyptus | 07/2025 | [6 empty] | Postes | 9.6 | NBR 16143 | 2 | Profunda e irregular | Indica a penetração profunda, mas desuniforme em toda a extensão do alburno. | [26 empty] | 0.665 | 665 | 0.697 | 0.29 | 0.605 | 1.592 | 43.7 | 18.2 | 38.1 | 100 | 4.64 | 1.93 | 4.02 | 10.59 | Os resultados da análise química apresentaram uma retenção do produto de acordo com o padrão mínimo exigido pela norma ABNT NBR 16143
| UFV-M-380 | Finalizada |  |  | 2025-09-24 | 2025-09-25 | 2025-10-03 | Madasc Madeiras | Ascurra | SC | Madeira | madasc@tpa.com.br | CCA - C | Serrado 15 cm | Pinus | 08/2025 | [6 empty] | Outros - Suspenso | 4 | NBR 16143 | 1 | Profunda e regular | Indica a penetração profunda e uniforme em toda a extensão do alburno. | [26 empty] | 0.614 | 614 | 0.496 | 0.231 | 0.534 | 1.261 | 39.3 | 18.3 | 42.4 | 100 | 3.05 | 1.42 | 3.28 | 7.75 | Os resultados da análise química apresentaram uma retenção do produto de acordo com o padrão mínimo exigido pela norma ABNT NBR 16143
| UFV-M-381 | Finalizada |  |  | 2025-09-26 | 2025-09-26 | 2025-10-03 | Bital Agro | Urbano Santos | MA | Madeira | adm@bitalagro.com.br | CCA - C | Bagueta | Eucalyptus | T45 10x12 (2) TESTE | [6 empty] | Estacas - Suspenso | 4 | NBR 16143 | 2 | Profunda e irregular | Indica a penetração profunda, mas desuniforme em toda a extensão do alburno. | [26 empty] | 0.72 | 720 | 0.444 | 0.209 | 0.438 | 1.091 | 40.7 | 19.2 | 40.1 | 100 | 3.2 | 1.5 | 3.15 | 7.85 | Os resultados da análise química apresentaram uma retenção do produto de acordo com o padrão mínimo exigido pela norma ABNT NBR 16143
| UFV-M-382 | Finalizada |  |  | 2025-09-26 | 2025-09-26 | 2025-10-03 | Bital Agro | Urbano Santos | MA | Madeira | adm@bitalagro.com.br | CCA - C | Bagueta | Eucalyptus | T45 4/9 (1) TESTE | [6 empty] | Estacas - Suspenso | 4 | NBR 16143 | 2 | Profunda e irregular | Indica a penetração profunda, mas desuniforme em toda a extensão do alburno. | [26 empty] | 0.786 | 786 | 0.413 | 0.189 | 0.423 | 1.025 | 40.3 | 18.4 | 41.3 | 100 | 3.25 | 1.49 | 3.32 | 8.06 | Os resultados da análise química apresentaram uma retenção do produto de acordo com o padrão mínimo exigido pela norma ABNT NBR 16143
| UFV-M-383 | Finalizada |  |  | 2025-09-26 | 2025-09-26 | 2025-10-03 | Bital Agro | Urbano Santos | MA | Madeira | adm@bitalagro.com.br | CCA - C | Bagueta | Eucalyptus | T59 11/9/25 (8x10) 1 | [6 empty] | Estacas - Suspenso | 4 | NBR 16143 | 2 | Profunda e irregular | Indica a penetração profunda, mas desuniforme em toda a extensão do alburno. | [26 empty] | 0.733 | 733 | 0.268 | 0.131 | 0.243 | 0.642 | 41.7 | 20.4 | 37.9 | 100 | 1.96 | 0.96 | 1.78 | 4.7 | Os resultados da análise química apresentaram uma retenção do produto de acordo com o padrão mínimo exigido pela norma ABNT NBR 16143
| UFV-M-384 | Finalizada |  |  | 2025-09-26 | 2025-09-26 | 2025-10-03 | Bital Agro | Urbano Santos | MA | Madeira | adm@bitalagro.com.br | CCA - C | Bagueta | Eucalyptus | T59 11/9/25 (10x12) 2 | [6 empty] | Estacas - Suspenso | 4 | NBR 16143 | 2 | Profunda e irregular | Indica a penetração profunda, mas desuniforme em toda a extensão do alburno. | [26 empty] | 0.904 | 904 | 0.311 | 0.147 | 0.319 | 0.777 | 40 | 19 | 41 | 100 | 2.81 | 1.33 | 2.88 | 7.02 | Os resultados da análise química apresentaram uma retenção do produto de acordo com o padrão mínimo exigido pela norma ABNT NBR 16143
| UFV-M-385 | Finalizada |  |  | 2025-09-26 | 2025-09-26 | 2025-10-03 | Bital Agro | Urbano Santos | MA | Madeira | adm@bitalagro.com.br | CCA - C | Bagueta | Eucalyptus | T42 3/9 (10x12) | [6 empty] | Estacas - Suspenso | 4 | NBR 16143 | 2 | Profunda e irregular | Indica a penetração profunda, mas desuniforme em toda a extensão do alburno. | [26 empty] | 0.793 | 793 | 0.4 | 0.207 | 0.442 | 1.049 | 38.2 | 19.8 | 42 | 100 | 3.17 | 1.64 | 3.51 | 8.32 | Os resultados da análise química apresentaram uma retenção do produto de acordo com o padrão mínimo exigido pela norma ABNT NBR 16143
| UFV-M-386 | Finalizada |  |  | 2025-09-26 | 2025-09-26 | 2025-10-03 | Bital Agro | Urbano Santos | MA | Madeira | adm@bitalagro.com.br | CCA - C | Bagueta | Eucalyptus | T56 10/9/25 (8x10) | [6 empty] | Estacas - Suspenso | 4 | NBR 16143 | 4 | Parcial e irregular | Indica a penetração desuniforme e não total pela extensão do alburno. | [26 empty] | 0.739 | 739 | 0.336 | 0.185 | 0.378 | 0.899 | 37.4 | 20.5 | 42.1 | 100 | 2.48 | 1.37 | 2.79 | 6.64 | Os resultados da análise química apresentaram uma retenção do produto de acordo com o padrão mínimo exigido pela norma ABNT NBR 16143
| UFV-M-387 | Finalizada |  |  | 2025-09-26 | 2025-09-26 | 2025-10-03 | Bital Agro | Urbano Santos | MA | Madeira | adm@bitalagro.com.br | CCA - C | Bagueta | Eucalyptus | T44 3/9 (TESTE) 8x10 | [6 empty] | Estacas - Suspenso | 4 | NBR 16143 | 2 | Profunda e irregular | Indica a penetração profunda, mas desuniforme em toda a extensão do alburno. | [26 empty] | 0.726 | 726 | 0.369 | 0.178 | 0.303 | 0.85 | 43.5 | 20.9 | 35.6 | 100 | 2.68 | 1.29 | 2.2 | 6.17 | Os resultados da análise química apresentaram uma retenção do produto de acordo com o padrão mínimo exigido pela norma ABNT NBR 16143
| UFV-M-388 | Finalizada |  |  | 2025-09-26 | 2025-09-26 | 2025-10-01 | Vida Longa Madeiras Tratadas | Taió | SC | Madeira | vendas@vidalonga.ind.br | CCA - C | Bagueta | Eucalyptus | Cliente Rasip - Amostra 03 - 16cm | [6 empty] | Postes | 9.6 | NBR 16143 | 1 | Profunda e regular | Indica a penetração profunda e uniforme em toda a extensão do alburno. | [26 empty] | 0.415 | 415 | 1.83 | 0.545 | 1.118 | 3.493 | 52.4 | 15.6 | 32 | 100 | 7.59 | 2.26 | 4.64 | 14.49 | Os resultados da análise química apresentaram uma retenção do produto de acordo com o padrão mínimo exigido pela norma ABNT NBR 16143
| UFV-M-389 | Finalizada |  |  | 2025-09-26 | 2025-09-26 | 2025-10-01 | Vida Longa Madeiras Tratadas | Taió | SC | Madeira | vendas@vidalonga.ind.br | CCA - C | Bagueta | Eucalyptus | Cliente Rasip - Amostra 01 - 12cm | [6 empty] | Postes | 9.6 | NBR 16143 | 1 | Profunda e regular | Indica a penetração profunda e uniforme em toda a extensão do alburno. | [26 empty] | 0.423 | 423 | 3.529 | 0.769 | 1.571 | 5.869 | 60.1 | 13.1 | 26.8 | 100 | 14.93 | 3.25 | 6.65 | 24.83 | Os resultados da análise química apresentaram uma retenção do produto de acordo com o padrão mínimo exigido pela norma ABNT NBR 16143
| UFV-M-390 | Finalizada |  |  | 2025-09-26 | 2025-09-26 | 2025-10-01 | Vida Longa Madeiras Tratadas | Taió | SC | Madeira | vendas@vidalonga.ind.br | CCA - C | Bagueta | Eucalyptus | Cliente Rasip - Amostra 02 - 14cm | [6 empty] | Postes | 9.6 | NBR 16143 | 1 | Profunda e regular | Indica a penetração profunda e uniforme em toda a extensão do alburno. | [26 empty] | 0.402 | 402 | 2.139 | 0.623 | 1.309 | 4.071 | 52.5 | 15.3 | 32.2 | 100 | 8.6 | 2.5 | 5.26 | 16.36 | Os resultados da análise química apresentaram uma retenção do produto de acordo com o padrão mínimo exigido pela norma ABNT NBR 16143
| UFV-M-391 | Finalizada |  |  | 2025-10-07 | 2025-10-08 | 2025-10-09 | Immergrun Construções Inteligentes | Araucária | PR | Madeira | cleriston@immergrun.com.br | CCA - C | Bagueta | Pinus | LC-203857-A | [6 empty] | Outros - Suspenso | 4 | NBR 16143 | 2 | Profunda e irregular | Indica a penetração profunda, mas desuniforme em toda a extensão do alburno. | [26 empty] | 0.538 | 538 | 0.452 | 0.19 | 0.376 | 1.018 | 44.4 | 18.7 | 36.9 | 100 | 2.43 | 1.02 | 2.02 | 5.47 | Os resultados da análise química apresentaram uma retenção do produto de acordo com o padrão mínimo exigido pela norma ABNT NBR 16143
| UFV-M-392 | Finalizada |  |  | 2025-10-07 | 2025-10-08 | 2025-10-09 | Immergrun Construções Inteligentes | Araucária | PR | Madeira | cleriston@immergrun.com.br | CCA - C | Bagueta | Pinus | LC-203857-B | [6 empty] | Outros - Suspenso | 4 | NBR 16143 | 2 | Profunda e irregular | Indica a penetração profunda, mas desuniforme em toda a extensão do alburno. | [26 empty] | 0.461 | 461 | 0.41 | 0.163 | 0.239 | 0.812 | 50.5 | 20 | 29.5 | 100 | 1.89 | 0.75 | 1.1 | 3.74 | Os resultados da análise química apresentaram uma retenção do produto inferior ao padrão mínimo exigido pela norma ABNT NBR 16143
| UFV-M-393 | Finalizada |  |  | 2025-10-07 | 2025-10-08 | 2025-10-09 | Immergrun Construções Inteligentes | Araucária | PR | Madeira | cleriston@immergrun.com.br | CCA - C | Bagueta | Pinus | LC-203857-C | [6 empty] | Outros - Suspenso | 4 | NBR 16143 | 2 | Profunda e irregular | Indica a penetração profunda, mas desuniforme em toda a extensão do alburno. | [26 empty] | 0.592 | 592 | 0.387 | 0.168 | 0.276 | 0.831 | 46.6 | 20.2 | 33.2 | 100 | 2.29 | 0.99 | 1.63 | 4.91 | Os resultados da análise química apresentaram uma retenção do produto de acordo com o padrão mínimo exigido pela norma ABNT NBR 16143
| UFV-M-394 | Finalizada |  |  | 2025-10-07 | 2025-10-08 | 2025-10-09 | Immergrun Construções Inteligentes | Araucária | PR | Madeira | cleriston@immergrun.com.br | CCA - C | Bagueta | Pinus | LC-203857-D | [6 empty] | Outros - Suspenso | 4 | NBR 16143 | 2 | Profunda e irregular | Indica a penetração profunda, mas desuniforme em toda a extensão do alburno. | [26 empty] | 0.548 | 548 | 0.375 | 0.157 | 0.245 | 0.777 | 48.2 | 20.3 | 31.5 | 100 | 2.06 | 0.86 | 1.34 | 4.26 | Os resultados da análise química apresentaram uma retenção do produto de acordo com o padrão mínimo exigido pela norma ABNT NBR 16143
| UFV-M-395 | Finalizada |  |  | 2025-10-07 | 2025-10-08 | 2025-10-09 | Immergrun Construções Inteligentes | Araucária | PR | Madeira | cleriston@immergrun.com.br | CCA - C | Bagueta | Pinus | LC-203857-E | [6 empty] | Outros - Suspenso | 4 | NBR 16143 | 2 | Profunda e irregular | Indica a penetração profunda, mas desuniforme em toda a extensão do alburno. | [26 empty] | 0.469 | 469 | 0.427 | 0.19 | 0.332 | 0.949 | 45 | 20 | 35 | 100 | 2 | 0.89 | 1.56 | 4.45 | Os resultados da análise química apresentaram uma retenção do produto de acordo com o padrão mínimo exigido pela norma ABNT NBR 16143
| UFV-M-396 | Finalizada |  |  | 2025-10-07 | 2025-10-08 | 2025-10-09 | Immergrun Construções Inteligentes | Araucária | PR | Madeira | cleriston@immergrun.com.br | CCA - C | Bagueta | Pinus | LC-203857-F | [6 empty] | Outros - Suspenso | 4 | NBR 16143 | 2 | Profunda e irregular | Indica a penetração profunda, mas desuniforme em toda a extensão do alburno. | [26 empty] | 0.47 | 470 | 0.44 | 0.175 | 0.319 | 0.934 | 47.1 | 18.7 | 34.2 | 100 | 2.07 | 0.82 | 1.5 | 4.39 | Os resultados da análise química apresentaram uma retenção do produto de acordo com o padrão mínimo exigido pela norma ABNT NBR 16143
| UFV-M-397 | Finalizada |  |  | 2025-10-07 | 2025-10-08 | 2025-10-14 | Madimune | Coxim | MS | Madeira | madimunecoxim@gmail.com | CCA - C | Bagueta | Eucalyptus | 30/25 | [6 empty] | Mourões | 6.5 | NBR 16143 | 2 | Profunda e irregular | Indica a penetração profunda, mas desuniforme em toda a extensão do alburno. | [26 empty] | 0.944 | 944 | 0.407 | 0.241 | 0.493 | 1.141 | 35.7 | 21.2 | 43.1 | 100 | 3.84 | 2.28 | 4.65 | 10.77 | Os resultados da análise química apresentaram uma retenção do produto de acordo com o padrão mínimo exigido pela norma ABNT NBR 16143
| UFV-M-398 | Finalizada |  |  | 2025-10-09 | 2025-10-10 | 2025-10-16 | O. de Andrade Freire | Tangará da Serra | MT | Madeira | vendas.lfmadeiras@hotmail.com | CCA - C | Bagueta | Sem identificação | Amostra 01 | [6 empty] | Mourões | 6.5 | NBR 16143 | 2 | Profunda e irregular | Indica a penetração profunda, mas desuniforme em toda a extensão do alburno. | [26 empty] | 0.702 | 702 | 0.437 | 0.256 | 0.592 | 1.285 | 34 | 19.9 | 46.1 | 100 | 3.07 | 1.8 | 4.16 | 9.03 | Os resultados da análise química apresentaram uma retenção do produto de acordo com o padrão mínimo exigido pela norma ABNT NBR 16143
| UFV-M-399 | Finalizada |  |  | 2025-10-09 | 2025-10-10 | 2025-10-16 | O. de Andrade Freire | Tangará da Serra | MT | Madeira | vendas.lfmadeiras@hotmail.com | CCA - C | Bagueta | Sem identificação | Amostra 02 | [6 empty] | Mourões | 6.5 | NBR 16143 | 2 | Profunda e irregular | Indica a penetração profunda, mas desuniforme em toda a extensão do alburno. | [26 empty] | 0.717 | 717 | 0.38 | 0.218 | 0.478 | 1.076 | 35.3 | 20.3 | 44.4 | 100 | 2.72 | 1.56 | 3.43 | 7.71 | Os resultados da análise química apresentaram uma retenção do produto de acordo com o padrão mínimo exigido pela norma ABNT NBR 16143
| UFV-M-400 | Finalizada |  |  | 2025-10-09 | 2025-10-10 | 2025-10-16 | O. de Andrade Freire | Tangará da Serra | MT | Madeira | vendas.lfmadeiras@hotmail.com | CCA - C | Bagueta | Sem identificação | Amostra 03 | [6 empty] | Mourões | 6.5 | NBR 16143 | 2 | Profunda e irregular | Indica a penetração profunda, mas desuniforme em toda a extensão do alburno. | [26 empty] | 0.772 | 772 | 0.433 | 0.242 | 0.519 | 1.194 | 36.3 | 20.3 | 43.4 | 100 | 3.34 | 1.87 | 4.01 | 9.22 | Os resultados da análise química apresentaram uma retenção do produto de acordo com o padrão mínimo exigido pela norma ABNT NBR 16143
| UFV-M-401 | Finalizada |  |  | 2025-10-09 | 2025-10-10 | 2025-10-16 | O. de Andrade Freire | Tangará da Serra | MT | Madeira | vendas.lfmadeiras@hotmail.com | CCA - C | Bagueta | Sem identificação | Amostra 04 | [6 empty] | Mourões | 6.5 | NBR 16143 | 4 | Parcial e irregular | Indica a penetração desuniforme e não total pela extensão do alburno. | [26 empty] | 0.72 | 720 | 0.301 | 0.153 | 0.364 | 0.818 | 36.8 | 18.7 | 44.5 | 100 | 2.17 | 1.1 | 2.62 | 5.89 | Os resultados da análise química apresentaram uma retenção do produto inferior ao padrão mínimo exigido pela norma ABNT NBR 16143
| UFV-M-402 | Finalizada |  |  | 2025-10-09 | 2025-10-10 | 2025-10-16 | O. de Andrade Freire | Tangará da Serra | MT | Madeira | vendas.lfmadeiras@hotmail.com | CCA - C | Bagueta | Sem identificação | Amostra 05 | [6 empty] | Mourões | 6.5 | NBR 16143 | 3 | Parcial e regular | Indica a penetração uniforme, mas não total pela extensão do alburno. | [26 empty] | 0.803 | 803 | 0.359 | 0.185 | 0.418 | 0.962 | 37.3 | 19.2 | 43.5 | 100 | 2.88 | 1.49 | 3.36 | 7.73 | Os resultados da análise química apresentaram uma retenção do produto de acordo com o padrão mínimo exigido pela norma ABNT NBR 16143
| UFV-M-403 | Finalizada |  |  | 2025-10-09 | 2025-10-10 | 2025-10-16 | O. de Andrade Freire | Tangará da Serra | MT | Madeira | vendas.lfmadeiras@hotmail.com | CCA - C | Bagueta | Sem identificação | Amostra 06 | [6 empty] | Mourões | 6.5 | NBR 16143 | 2 | Profunda e irregular | Indica a penetração profunda, mas desuniforme em toda a extensão do alburno. | [26 empty] | 0.716 | 716 | 0.443 | 0.24 | 0.528 | 1.211 | 36.6 | 19.8 | 43.6 | 100 | 3.17 | 1.72 | 3.78 | 8.67 | Os resultados da análise química apresentaram uma retenção do produto de acordo com o padrão mínimo exigido pela norma ABNT NBR 16143
| UFV-M-404 | Finalizada |  |  | 2025-10-09 | 2025-10-10 | 2025-10-16 | O. de Andrade Freire | Tangará da Serra | MT | Madeira | vendas.lfmadeiras@hotmail.com | CCA - C | Bagueta | Sem identificação | Amostra 07 | [6 empty] | Mourões | 6.5 | NBR 16143 | 3 | Parcial e regular | Indica a penetração uniforme, mas não total pela extensão do alburno. | [26 empty] | 0.77 | 770 | 0.407 | 0.227 | 0.519 | 1.153 | 35.3 | 19.7 | 45 | 100 | 3.13 | 1.75 | 4 | 8.88 | Os resultados da análise química apresentaram uma retenção do produto de acordo com o padrão mínimo exigido pela norma ABNT NBR 16143
| UFV-M-405 | Finalizada |  |  | 2025-10-09 | 2025-10-10 | 2025-10-16 | O. de Andrade Freire | Tangará da Serra | MT | Madeira | vendas.lfmadeiras@hotmail.com | CCA - C | Bagueta | Sem identificação | Amostra 08 | [6 empty] | Mourões | 6.5 | NBR 16143 | 2 | Profunda e irregular | Indica a penetração profunda, mas desuniforme em toda a extensão do alburno. | [26 empty] | 0.657 | 657 | 0.572 | 0.317 | 0.69 | 1.579 | 36.2 | 20.1 | 43.7 | 100 | 3.76 | 2.08 | 4.53 | 10.37 | Os resultados da análise química apresentaram uma retenção do produto de acordo com o padrão mínimo exigido pela norma ABNT NBR 16143
| UFV-M-406 | Finalizada |  |  | 2025-10-09 | 2025-10-10 | 2025-10-16 | Ecoline Produtos e Serviços Florestais LTDA | Ponta Grossa | PR | Madeira | jeferson.dias@ecolinedormentes.com.br | CCA - C | Bagueta | Eucalyptus | Amostra 01 | [6 empty] | Dormentes | 9.6 | NBR 16143 | 2 | Profunda e irregular | Indica a penetração profunda, mas desuniforme em toda a extensão do alburno. | [26 empty] | 0.656 | 656 | 0.839 | 0.341 | 0.502 | 1.682 | 49.9 | 20.3 | 29.8 | 100 | 5.5 | 2.24 | 3.29 | 11.03 | Os resultados da análise química apresentaram uma retenção do produto de acordo com o padrão mínimo exigido pela norma ABNT NBR 16143
| UFV-M-407 | Finalizada |  |  | 2025-10-09 | 2025-10-10 | 2025-10-16 | Ecoline Produtos e Serviços Florestais LTDA | Ponta Grossa | PR | Madeira | jeferson.dias@ecolinedormentes.com.br | CCA - C | Bagueta | Eucalyptus | Amostra 02 | [6 empty] | Dormentes | 9.6 | NBR 16143 | 2 | Profunda e irregular | Indica a penetração profunda, mas desuniforme em toda a extensão do alburno. | [26 empty] | 0.73 | 730 | 0.662 | 0.357 | 0.562 | 1.581 | 41.9 | 22.6 | 35.5 | 100 | 4.83 | 2.61 | 4.1 | 11.54 | Os resultados da análise química apresentaram uma retenção do produto de acordo com o padrão mínimo exigido pela norma ABNT NBR 16143
| UFV-M-408 | Finalizada |  |  | 2025-10-09 | 2025-10-10 | 2025-10-16 | Ecoline Produtos e Serviços Florestais LTDA | Ponta Grossa | PR | Madeira | jeferson.dias@ecolinedormentes.com.br | CCA - C | Bagueta | Eucalyptus | Amostra 03 | [6 empty] | Dormentes | 9.6 | NBR 16143 | 2 | Profunda e irregular | Indica a penetração profunda, mas desuniforme em toda a extensão do alburno. | [26 empty] | 0.771 | 771 | 1.085 | 0.433 | 0.754 | 2.272 | 47.8 | 19.1 | 33.1 | 100 | 8.37 | 3.34 | 5.81 | 17.52 | Os resultados da análise química apresentaram uma retenção do produto de acordo com o padrão mínimo exigido pela norma ABNT NBR 16143
| UFV-M-409 | Finalizada |  |  | 2025-10-09 | 2025-10-10 | 2025-10-16 | Ecoline Produtos e Serviços Florestais LTDA | Ponta Grossa | PR | Madeira | jeferson.dias@ecolinedormentes.com.br | CCA - C | Bagueta | Eucalyptus | Amostra 04 | [6 empty] | Dormentes | 9.6 | NBR 16143 | 2 | Profunda e irregular | Indica a penetração profunda, mas desuniforme em toda a extensão do alburno. | [26 empty] | 0.604 | 604 | 0.938 | 0.457 | 0.727 | 2.122 | 44.2 | 21.5 | 34.3 | 100 | 5.67 | 2.76 | 4.39 | 12.82 | Os resultados da análise química apresentaram uma retenção do produto de acordo com o padrão mínimo exigido pela norma ABNT NBR 16143
| UFV-M-410 | Finalizada |  |  | 2025-10-09 | 2025-10-10 | 2025-10-16 | Ecoline Produtos e Serviços Florestais LTDA | Ponta Grossa | PR | Madeira | jeferson.dias@ecolinedormentes.com.br | CCA - C | Bagueta | Eucalyptus | Amostra 05 | [6 empty] | Dormentes | 9.6 | NBR 16143 | 2 | Profunda e irregular | Indica a penetração profunda, mas desuniforme em toda a extensão do alburno. | [26 empty] | 0.605 | 605 | 1.126 | 0.493 | 0.821 | 2.44 | 46.1 | 20.2 | 33.7 | 100 | 6.81 | 2.98 | 4.97 | 14.76 | Os resultados da análise química apresentaram uma retenção do produto de acordo com o padrão mínimo exigido pela norma ABNT NBR 16143
| UFV-M-411 | Finalizada |  |  | 2025-10-09 | 2025-10-10 | 2025-10-16 | J.C. Correa Alves & Cia LTDA - ME | Santa Cruz do Rio Pardo | SP | Madeira |  | CCA - C | Bagueta | Eucalyptus | MTN 0022 | [6 empty] | Mourões | 6.5 | NBR 16143 | 2 | Profunda e irregular | Indica a penetração profunda, mas desuniforme em toda a extensão do alburno. | [26 empty] | 0.89 | 890 | 0.347 | 0.214 | 0.479 | 1.04 | 33.4 | 20.6 | 46 | 100 | 3.09 | 1.9 | 4.26 | 9.25 | Os resultados da análise química apresentaram uma retenção do produto de acordo com o padrão mínimo exigido pela norma ABNT NBR 16143
| UFV-M-412 | Finalizada |  |  | 2025-10-09 | 2025-10-10 | 2025-10-16 | J.C. Correa Alves & Cia LTDA - ME | Santa Cruz do Rio Pardo | SP | Madeira |  | CCA - C | Bagueta | Eucalyptus | MTN 0021 | [6 empty] | Mourões | 6.5 | NBR 16143 | 5 | Sem Reação do Cromoazurol | Sem Reação do Cromoazurol | [26 empty] | 1.055 | 1055 | 0.094 | 0.015 | 0.076 | 0.185 | 51 | 8 | 41 | 100 | 0.99 | 0.16 | 0.8 | 1.95 | Os resultados da análise química apresentaram uma retenção do produto inferior ao padrão mínimo exigido pela norma ABNT NBR 16143
| UFV-M-413 | Finalizada |  |  | 2025-10-09 | 2025-10-10 | 2025-10-16 | Madimune | Coxim | MS | Madeira | madimunecoxim@gmail.com | CCA - C | Bagueta | Eucalyptus | 29/25 | [6 empty] | Mourões | 6.5 | NBR 16143 | 2 | Profunda e irregular | Indica a penetração profunda, mas desuniforme em toda a extensão do alburno. | [26 empty] | 0.867 | 867 | 0.413 | 0.238 | 0.509 | 1.16 | 35.6 | 20.5 | 43.9 | 100 | 3.58 | 2.06 | 4.41 | 10.05 | Os resultados da análise química apresentaram uma retenção do produto de acordo com o padrão mínimo exigido pela norma ABNT NBR 16143
| UFV-M-414 | Finalizada |  |  | 2025-10-09 | 2025-10-09 | 2025-10-14 | Martinelli Madeiras | Chopinzinho | PR | Madeira | comprasgm01@outlook.com | CCA - C | Bagueta | Eucalyptus | Palanque 12 a 15x2200 | [6 empty] | Mourões | 6.5 | NBR 16143 | 3 | Parcial e regular | Indica a penetração uniforme, mas não total pela extensão do alburno. | [26 empty] | 0.812 | 812 | 0.387 | 0.18 | 0.393 | 0.96 | 40.3 | 18.7 | 41 | 100 | 3.14 | 1.46 | 3.19 | 7.79 | Os resultados da análise química apresentaram uma retenção do produto de acordo com o padrão mínimo exigido pela norma ABNT NBR 16143
| UFV-M-415 | Finalizada |  |  | 2025-10-09 | 2025-10-09 | 2025-10-14 | Martinelli Madeiras | Chopinzinho | PR | Madeira | comprasgm01@outlook.com | CCA - C | Bagueta | Eucalyptus | Mestre 18 a 20x2500 | [6 empty] | Mourões | 6.5 | NBR 16143 | 3 | Parcial e regular | Indica a penetração uniforme, mas não total pela extensão do alburno. | [26 empty] | 0.845 | 845 | 0.212 | 0.082 | 0.154 | 0.448 | 47.4 | 18.2 | 34.4 | 100 | 1.79 | 0.69 | 1.3 | 3.78 | Os resultados da análise química apresentaram uma retenção do produto inferior ao padrão mínimo exigido pela norma ABNT NBR 16143
| UFV-M-416 | Finalizada |  |  | 2025-10-10 | 2025-10-14 | 2025-10-16 | Monte Verde Madeira e Serviços Eireli | Santa Bárbara | MG | Madeira | gleciamacellani@yahoo.com.br | CCA - C | Torete | Cloeziana | Cloesiana 01 | [6 empty] | Mourões | 6.5 | NBR 16143 | 4 | Parcial e irregular | Indica a penetração desuniforme e não total pela extensão do alburno. | [26 empty] | 0.763 | 763 | 0.224 | 0.127 | 0.263 | 0.614 | 36.5 | 20.6 | 42.9 | 100 | 1.71 | 0.97 | 2.01 | 4.69 | Os resultados da análise química apresentaram uma retenção do produto inferior ao padrão mínimo exigido pela norma ABNT NBR 16143
| UFV-M-417 | Finalizada |  |  | 2025-10-10 | 2025-10-14 | 2025-10-16 | Monte Verde Madeira e Serviços Eireli | Santa Bárbara | MG | Madeira | gleciamacellani@yahoo.com.br | CCA - C | Torete | Cloeziana | Cloesiana 02 | [6 empty] | Mourões | 6.5 | NBR 16143 | 4 | Parcial e irregular | Indica a penetração desuniforme e não total pela extensão do alburno. | [26 empty] | 0.792 | 792 | 0.167 | 0.09 | 0.218 | 0.475 | 35.2 | 18.9 | 45.9 | 100 | 1.32 | 0.71 | 1.73 | 3.76 | Os resultados da análise química apresentaram uma retenção do produto inferior ao padrão mínimo exigido pela norma ABNT NBR 16143
| UFV-M-418 | Finalizada |  |  | 2025-10-10 | 2025-10-14 | 2025-10-16 | Monte Verde Madeira e Serviços Eireli | Santa Bárbara | MG | Madeira | gleciamacellani@yahoo.com.br | CCA - C | Torete | Cloeziana | Cloesiana 03 | [6 empty] | Mourões | 6.5 | NBR 16143 | 4 | Parcial e irregular | Indica a penetração desuniforme e não total pela extensão do alburno. | [26 empty] | 0.911 | 911 | 0.28 | 0.162 | 0.375 | 0.817 | 34.3 | 19.9 | 45.8 | 100 | 2.55 | 1.48 | 3.42 | 7.45 | Os resultados da análise química apresentaram uma retenção do produto de acordo com o padrão mínimo exigido pela norma ABNT NBR 16143
| UFV-M-419 | Finalizada |  |  | 2025-10-10 | 2025-10-14 | 2025-10-16 | Monte Verde Madeira e Serviços Eireli | Santa Bárbara | MG | Madeira | gleciamacellani@yahoo.com.br | CCA - C | Torete | Eucalyptus | Comum 01 | [6 empty] | Mourões | 6.5 | NBR 16143 | 2 | Profunda e irregular | Indica a penetração profunda, mas desuniforme em toda a extensão do alburno. | [26 empty] | 0.502 | 502 | 0.425 | 0.212 | 0.369 | 1.006 | 42.2 | 21.1 | 36.7 | 100 | 2.13 | 1.06 | 1.85 | 5.04 | Os resultados da análise química apresentaram uma retenção do produto inferior ao padrão mínimo exigido pela norma ABNT NBR 16143
| UFV-M-420 | Finalizada |  |  | 2025-10-10 | 2025-10-14 | 2025-10-16 | Monte Verde Madeira e Serviços Eireli | Santa Bárbara | MG | Madeira | gleciamacellani@yahoo.com.br | CCA - C | Torete | Eucalyptus | Comum 02 | [6 empty] | Mourões | 6.5 | NBR 16143 | 2 | Profunda e irregular | Indica a penetração profunda, mas desuniforme em toda a extensão do alburno. | [26 empty] | 0.651 | 651 | 0.327 | 0.19 | 0.402 | 0.919 | 35.6 | 20.7 | 43.7 | 100 | 2.13 | 1.24 | 2.62 | 5.99 | Os resultados da análise química apresentaram uma retenção do produto inferior ao padrão mínimo exigido pela norma ABNT NBR 16143
| UFV-M-421 | Finalizada |  |  | 2025-10-10 | 2025-10-14 | 2025-10-16 | Monte Verde Madeira e Serviços Eireli | Santa Bárbara | MG | Madeira | gleciamacellani@yahoo.com.br | CCA - C | Torete | Eucalyptus | Comum 03 | [6 empty] | Mourões | 6.5 | NBR 16143 | 3 | Parcial e regular | Indica a penetração uniforme, mas não total pela extensão do alburno. | [26 empty] | 0.541 | 541 | 0.22 | 0.131 | 0.267 | 0.618 | 35.6 | 21.2 | 43.2 | 100 | 1.19 | 0.71 | 1.44 | 3.34 | Os resultados da análise química apresentaram uma retenção do produto inferior ao padrão mínimo exigido pela norma ABNT NBR 16143
| UFV-M-422 | Finalizada |  |  | 2025-10-14 | 2025-10-15 | 2025-10-16 | Bital Agro | Urbano Santos | MA | Madeira | adm@bitalagro.com.br | CCA - C | Bagueta | Eucalyptus | T97 29/9/25 6x8 Teste 02 | [6 empty] | Estacas - Suspenso | 4 | NBR 16143 | 3 | Parcial e regular | Indica a penetração uniforme, mas não total pela extensão do alburno. | [26 empty] | 0.684 | 684 | 0.401 | 0.178 | 0.338 | 0.917 | 43.7 | 19.4 | 36.9 | 100 | 2.74 | 1.22 | 2.31 | 6.27 | Os resultados da análise química apresentaram uma retenção do produto de acordo com o padrão mínimo exigido pela norma ABNT NBR 16143
| UFV-M-423 | Finalizada |  |  | 2025-10-14 | 2025-10-15 | 2025-10-16 | Bital Agro | Urbano Santos | MA | Madeira | adm@bitalagro.com.br | CCA - C | Bagueta | Eucalyptus | T97 29/9/25 6x8 Teste 01 | [6 empty] | Estacas - Suspenso | 4 | NBR 16143 | 3 | Parcial e regular | Indica a penetração uniforme, mas não total pela extensão do alburno. | [26 empty] | 0.724 | 724 | 0.328 | 0.144 | 0.252 | 0.724 | 45.3 | 19.9 | 34.8 | 100 | 2.37 | 1.04 | 1.82 | 5.23 | Os resultados da análise química apresentaram uma retenção do produto de acordo com o padrão mínimo exigido pela norma ABNT NBR 16143
| UFV-M-424 | Finalizada |  |  | 2025-10-14 | 2025-10-15 | 2025-10-16 | Bital Agro | Urbano Santos | MA | Madeira | adm@bitalagro.com.br | CCA - C | Bagueta | Eucalyptus | T87 24/9/25 8x10 | [6 empty] | Estacas - Suspenso | 4 | NBR 16143 | 2 | Profunda e irregular | Indica a penetração profunda, mas desuniforme em toda a extensão do alburno. | [26 empty] | 0.745 | 745 | 0.324 | 0.188 | 0.322 | 0.834 | 38.8 | 22.5 | 38.7 | 100 | 2.41 | 1.4 | 2.4 | 6.21 | Os resultados da análise química apresentaram uma retenção do produto de acordo com o padrão mínimo exigido pela norma ABNT NBR 16143
| UFV-M-425 | Finalizada |  |  | 2025-10-14 | 2025-10-15 | 2025-10-16 | Bital Agro | Urbano Santos | MA | Madeira | adm@bitalagro.com.br | CCA - C | Bagueta | Eucalyptus | T76 18/9/25 4x6 Teste | [6 empty] | Estacas - Suspenso | 4 | NBR 16143 | 2 | Profunda e irregular | Indica a penetração profunda, mas desuniforme em toda a extensão do alburno. | [26 empty] | 0.728 | 728 | 0.357 | 0.163 | 0.299 | 0.819 | 43.6 | 19.9 | 36.5 | 100 | 2.6 | 1.19 | 2.18 | 5.97 | Os resultados da análise química apresentaram uma retenção do produto de acordo com o padrão mínimo exigido pela norma ABNT NBR 16143
| UFV-M-426 | Finalizada |  |  | 2025-10-07 | 2025-10-09 | 2025-10-14 | Rasip Alimentos | Vacaria | RS | Madeira |  | CCA-C | Disco | Sem identificação | Vida Longa 1 - 12,5cm | [6 empty] | Postes | 9.6 | NBR 16143 | 1 | Profunda e regular | Indica a penetração profunda e uniforme em toda a extensão do alburno. | [26 empty] | 0.614 | 614 | 0.825 | 0.335 | 0.614 | 1.774 | 46.5 | 18.9 | 34.6 | 100 | 5.07 | 2.06 | 3.77 | 10.9 | Os resultados da análise química apresentaram uma retenção do produto de acordo com o padrão mínimo exigido pela norma ABNT NBR 16143
| UFV-M-427 | Finalizada |  |  | 2025-10-07 | 2025-10-09 | 2025-10-14 | Rasip Alimentos | Vacaria | RS | Madeira |  | CCA-C | Disco | Sem identificação | Vida Longa 2 - 13,5cm | [6 empty] | Postes | 9.6 | NBR 16143 | 1 | Profunda e regular | Indica a penetração profunda e uniforme em toda a extensão do alburno. | [26 empty] | 0.641 | 641 | 0.927 | 0.366 | 0.695 | 1.988 | 46.6 | 18.4 | 35 | 100 | 5.94 | 2.35 | 4.45 | 12.74 | Os resultados da análise química apresentaram uma retenção do produto de acordo com o padrão mínimo exigido pela norma ABNT NBR 16143
| UFV-M-428 | Finalizada |  |  | 2025-10-07 | 2025-10-09 | 2025-10-14 | Rasip Alimentos | Vacaria | RS | Madeira |  | CCA-C | Disco | Sem identificação | Vida Longa 3 - 16cm | [6 empty] | Postes | 9.6 | NBR 16143 | 1 | Profunda e regular | Indica a penetração profunda e uniforme em toda a extensão do alburno. | [26 empty] | 0.563 | 563 | 1.996 | 0.324 | 1.213 | 3.533 | 56.5 | 9.2 | 34.3 | 100 | 11.24 | 1.82 | 6.83 | 19.89 | Os resultados da análise química apresentaram uma retenção do produto de acordo com o padrão mínimo exigido pela norma ABNT NBR 16143
| UFV-M-429 | Finalizada |  |  | 2025-10-07 | 2025-10-09 | 2025-10-14 | Rasip Alimentos | Vacaria | RS | Madeira |  | CCA-C | Disco | Sem identificação | Florestal 1 - 12cm | [6 empty] | Postes | 9.6 | NBR 16143 | 2 | Profunda e irregular | Indica a penetração profunda, mas desuniforme em toda a extensão do alburno. | [26 empty] | 0.574 | 574 | 0.539 | 0.186 | 0.376 | 1.101 | 49 | 16.9 | 34.1 | 100 | 3.09 | 1.07 | 2.16 | 6.32 | Os resultados da análise química apresentaram uma retenção do produto inferior ao padrão mínimo exigido pela norma ABNT NBR 16143
| UFV-M-430 | Finalizada |  |  | 2025-10-07 | 2025-10-09 | 2025-10-14 | Rasip Alimentos | Vacaria | RS | Madeira |  | CCA-C | Disco | Sem identificação | Florestal 2 - 13cm | [6 empty] | Postes | 9.6 | NBR 16143 | 2 | Profunda e irregular | Indica a penetração profunda, mas desuniforme em toda a extensão do alburno. | [26 empty] | 0.557 | 557 | 0.455 | 0.184 | 0.307 | 0.946 | 48.1 | 19.5 | 32.4 | 100 | 2.53 | 1.02 | 1.71 | 5.26 | Os resultados da análise química apresentaram uma retenção do produto inferior ao padrão mínimo exigido pela norma ABNT NBR 16143
| UFV-M-431 | Finalizada |  |  | 2025-10-07 | 2025-10-09 | 2025-10-14 | Rasip Alimentos | Vacaria | RS | Madeira |  | CCA-C | Disco | Sem identificação | Florestal 3 - 15,5cm | [6 empty] | Postes | 9.6 | NBR 16143 | 3 | Parcial e regular | Indica a penetração uniforme, mas não total pela extensão do alburno. | [26 empty] | 0.623 | 623 | 0.495 | 0.186 | 0.355 | 1.036 | 47.8 | 18 | 34.2 | 100 | 3.08 | 1.16 | 2.21 | 6.45 | Os resultados da análise química apresentaram uma retenção do produto inferior ao padrão mínimo exigido pela norma ABNT NBR 16143
| UFV-M-432 | Finalizada |  |  | 2025-10-07 | 2025-10-09 | 2025-10-14 | Rasip Alimentos | Vacaria | RS | Madeira |  | CCA-C | Disco | Sem identificação | Preservale 1 - 12cm | [6 empty] | Postes | 9.6 | NBR 16143 | 1 | Profunda e regular | Indica a penetração profunda e uniforme em toda a extensão do alburno. | [26 empty] | 0.798 | 798 | 0.711 | 0.21 | 0.563 | 1.484 | 47.9 | 14.2 | 37.9 | 100 | 5.67 | 1.68 | 4.49 | 11.84 | Os resultados da análise química apresentaram uma retenção do produto de acordo com o padrão mínimo exigido pela norma ABNT NBR 16143
| UFV-M-433 | Finalizada |  |  | 2025-10-07 | 2025-10-09 | 2025-10-14 | Rasip Alimentos | Vacaria | RS | Madeira |  | CCA-C | Disco | Sem identificação | Preservale 2 - 13cm | [6 empty] | Postes | 9.6 | NBR 16143 | 1 | Profunda e regular | Indica a penetração profunda e uniforme em toda a extensão do alburno. | [26 empty] | 0.824 | 824 | 0.514 | 0.236 | 0.449 | 1.199 | 42.9 | 19.7 | 37.4 | 100 | 4.24 | 1.94 | 3.7 | 9.88 | Os resultados da análise química apresentaram uma retenção do produto de acordo com o padrão mínimo exigido pela norma ABNT NBR 16143
| UFV-M-434 | Finalizada |  |  | 2025-10-07 | 2025-10-09 | 2025-10-14 | Rasip Alimentos | Vacaria | RS | Madeira |  | CCA-C | Disco | Sem identificação | Preservale 3 - 16cm | [6 empty] | Postes | 9.6 | NBR 16143 | 2 | Profunda e irregular | Indica a penetração profunda, mas desuniforme em toda a extensão do alburno. | [26 empty] | 0.966 | 966 | 0.344 | 0.157 | 0.379 | 0.88 | 39.1 | 17.8 | 43.1 | 100 | 3.32 | 1.52 | 3.66 | 8.5 | Os resultados da análise química apresentaram uma retenção do produto inferior ao padrão mínimo exigido pela norma ABNT NBR 16143
| UFV-M-435 | Finalizada |  |  | 2025-10-29 | 2025-11-03 | 2025-11-07 | Immergrun Construções Inteligentes | Araucária | PR | Madeira | cleriston@immergrun.com.br | CCA-C | Bagueta | Pinus | LC-205632-A | [6 empty] | Outros - Suspenso | 4 | NBR 16143 | 2 | Profunda e irregular | Indica a penetração profunda, mas desuniforme em toda a extensão do alburno. | [26 empty] | 0.41 | 410 | 0.481 | 0.224 | 0.505 | 1.21 | 39.7 | 18.5 | 41.8 | 100 | 1.97 | 0.92 | 2.07 | 4.96 | Os resultados da análise química apresentaram uma retenção do produto de acordo com o padrão mínimo exigido pela norma ABNT NBR 16143
| UFV-M-436 | Finalizada |  |  | 2025-10-29 | 2025-11-03 | 2025-11-07 | Immergrun Construções Inteligentes | Araucária | PR | Madeira | cleriston@immergrun.com.br | CCA-C | Bagueta | Pinus | LC-205632-B | [6 empty] | Outros - Suspenso | 4 | NBR 16143 | 3 | Parcial e regular | Indica a penetração uniforme, mas não total pela extensão do alburno. | [26 empty] | 0.443 | 443 | 0.339 | 0.182 | 0.379 | 0.9 | 37.7 | 20.2 | 42.1 | 100 | 1.5 | 0.81 | 1.68 | 3.99 | Os resultados da análise química apresentaram uma retenção do produto inferior ao padrão mínimo exigido pela norma ABNT NBR 16143
| UFV-M-437 | Finalizada |  |  | 2025-10-29 | 2025-11-03 | 2025-11-07 | Immergrun Construções Inteligentes | Araucária | PR | Madeira | cleriston@immergrun.com.br | CCA-C | Bagueta | Pinus | LC-205632-C | [6 empty] | Outros - Suspenso | 4 | NBR 16143 | 3 | Parcial e regular | Indica a penetração uniforme, mas não total pela extensão do alburno. | [26 empty] | 0.62 | 620 | 0.27 | 0.147 | 0.323 | 0.74 | 36.5 | 19.9 | 43.6 | 100 | 1.67 | 0.91 | 2 | 4.58 | Os resultados da análise química apresentaram uma retenção do produto de acordo com o padrão mínimo exigido pela norma ABNT NBR 16143
| UFV-M-438 | Finalizada |  |  | 2025-10-29 | 2025-11-03 | 2025-11-07 | Immergrun Construções Inteligentes | Araucária | PR | Madeira | cleriston@immergrun.com.br | CCA-C | Bagueta | Pinus | LC-205632-D | [6 empty] | Outros - Suspenso | 4 | NBR 16143 | 2 | Profunda e irregular | Indica a penetração profunda, mas desuniforme em toda a extensão do alburno. | [26 empty] | 0.585 | 585 | 0.45 | 0.209 | 0.48 | 1.139 | 39.5 | 18.3 | 42.2 | 100 | 2.63 | 1.22 | 2.81 | 6.66 | Os resultados da análise química apresentaram uma retenção do produto de acordo com o padrão mínimo exigido pela norma ABNT NBR 16143
| UFV-M-439 | Finalizada |  |  | 2025-10-29 | 2025-11-03 | 2025-11-07 | Immergrun Construções Inteligentes | Araucária | PR | Madeira | cleriston@immergrun.com.br | CCA-C | Bagueta | Pinus | LC-205632-E | [6 empty] | Outros - Suspenso | 4 | NBR 16143 | 2 | Profunda e irregular | Indica a penetração profunda, mas desuniforme em toda a extensão do alburno. | [26 empty] | 0.646 | 646 | 0.406 | 0.198 | 0.433 | 1.037 | 39.2 | 19.1 | 41.7 | 100 | 2.62 | 1.28 | 2.8 | 6.7 | Os resultados da análise química apresentaram uma retenção do produto de acordo com o padrão mínimo exigido pela norma ABNT NBR 16143
| UFV-M-440 | Finalizada |  |  | 2025-10-29 | 2025-11-03 | 2025-11-07 | Immergrun Construções Inteligentes | Araucária | PR | Madeira | cleriston@immergrun.com.br | CCA-C | Bagueta | Pinus | LC-205632-F | [6 empty] | Outros - Suspenso | 4 | NBR 16143 | 2 | Profunda e irregular | Indica a penetração profunda, mas desuniforme em toda a extensão do alburno. | [26 empty] | 0.445 | 445 | 0.375 | 0.191 | 0.447 | 1.013 | 37 | 18.9 | 44.1 | 100 | 1.67 | 0.85 | 1.99 | 4.51 | Os resultados da análise química apresentaram uma retenção do produto de acordo com o padrão mínimo exigido pela norma ABNT NBR 16143
| UFV-M-441 | Finalizada |  |  | 2025-10-29 | 2025-11-03 | 2025-11-07 | Immergrun Construções Inteligentes | Araucária | PR | Madeira | cleriston@immergrun.com.br | CCA-C | Bagueta | Pinus | LC-203857-B | [6 empty] | Outros - Suspenso | 4 | NBR 16143 | 2 | Profunda e irregular | Indica a penetração profunda, mas desuniforme em toda a extensão do alburno. | [26 empty] | 0.466 | 466 | 0.482 | 0.226 | 0.472 | 1.18 | 40.8 | 19.2 | 40 | 100 | 2.25 | 1.05 | 2.2 | 5.5 | Os resultados da análise química apresentaram uma retenção do produto de acordo com o padrão mínimo exigido pela norma ABNT NBR 16143
| UFV-M-442 | Finalizada |  |  | 2025-10-30 | 2025-11-03 | 2025-11-07 | Campo Alegre Madeiras LTDA | Capelinha | MG | Madeira | aux8@camadeiras.com.br | CCA-C | Bagueta | Sem identificação | 11x300 | [6 empty] | Mourões | 6.5 | NBR 16143 | 1 | Profunda e regular | Indica a penetração profunda e uniforme em toda a extensão do alburno. | [26 empty] | 0.573 | 573 | 1.981 | 0.589 | 1.148 | 3.718 | 53.3 | 15.8 | 30.9 | 100 | 11.35 | 3.37 | 6.58 | 21.3 | Os resultados da análise química apresentaram uma retenção do produto de acordo com o padrão mínimo exigido pela norma ABNT NBR 16143
| UFV-M-443 | Finalizada |  |  | 2025-10-30 | 2025-11-03 | 2025-11-07 | Campo Alegre Madeiras LTDA | Capelinha | MG | Madeira | aux8@camadeiras.com.br | CCA-C | Bagueta | Sem identificação | C.I: 14163 | [6 empty] | Mourões | 6.5 | NBR 16143 | 1 | Profunda e regular | Indica a penetração profunda e uniforme em toda a extensão do alburno. | [26 empty] | 0.579 | 579 | 0.734 | 0.266 | 0.491 | 1.491 | 49.2 | 17.8 | 33 | 100 | 4.25 | 1.54 | 2.84 | 8.63 | Os resultados da análise química apresentaram uma retenção do produto de acordo com o padrão mínimo exigido pela norma ABNT NBR 16143
| UFV-M-444 | Finalizada |  |  | 2025-10-30 | 2025-11-03 | 2025-11-07 | Campo Alegre Madeiras LTDA | Capelinha | MG | Madeira | aux8@camadeiras.com.br | CCA-C | Bagueta | Sem identificação | C.I: 14169 | [6 empty] | Mourões | 6.5 | NBR 16143 | 3 | Parcial e regular | Indica a penetração uniforme, mas não total pela extensão do alburno. | [26 empty] | 0.492 | 492 | 0.653 | 0.226 | 0.359 | 1.238 | 52.7 | 18.2 | 29.1 | 100 | 3.21 | 1.11 | 1.77 | 6.09 | Os resultados da análise química apresentaram uma retenção do produto inferior ao padrão mínimo exigido pela norma ABNT NBR 16143
| UFV-M-445 | Finalizada |  |  | 2025-10-30 | 2025-11-03 | 2025-11-07 | Zomer Tratamento de Madeiras LTDA | Vilhena | RO | Madeira | usina@tratanorte.com | CCA-C | Bagueta | Eucalyptus | AME - 03 - 10 a 12 | [6 empty] | Mourões | 6.5 | NBR 16143 | 2 | Profunda e irregular | Indica a penetração profunda, mas desuniforme em toda a extensão do alburno. | [26 empty] | 0.809 | 809 | 0.408 | 0.162 | 0.286 | 0.856 | 47.7 | 18.9 | 33.4 | 100 | 3.3 | 1.31 | 2.31 | 6.92 | Os resultados da análise química apresentaram uma retenção do produto de acordo com o padrão mínimo exigido pela norma ABNT NBR 16143
| UFV-M-446 | Finalizada |  |  | 2025-10-30 | 2025-11-03 | 2025-11-07 | Zomer Tratamento de Madeiras LTDA | Vilhena | RO | Madeira | usina@tratanorte.com | CCA-C | Bagueta | Eucalyptus | AME - 01 - 12x14 5F | [6 empty] | Mourões | 6.5 | NBR 16143 | 2 | Profunda e irregular | Indica a penetração profunda, mas desuniforme em toda a extensão do alburno. | [26 empty] | 0.774 | 774 | 0.577 | 0.226 | 0.427 | 1.23 | 46.9 | 18.4 | 34.7 | 100 | 4.47 | 1.75 | 3.3 | 9.52 | Os resultados da análise química apresentaram uma retenção do produto de acordo com o padrão mínimo exigido pela norma ABNT NBR 16143
| UFV-M-447 | Finalizada |  |  | 2025-10-30 | 2025-11-03 | 2025-11-07 | Zomer Tratamento de Madeiras LTDA | Vilhena | RO | Madeira | usina@tratanorte.com | CCA-C | Bagueta | Eucalyptus | AME - 02 - 14 a 16 5F | [6 empty] | Mourões | 6.5 | NBR 16143 | 2 | Profunda e irregular | Indica a penetração profunda, mas desuniforme em toda a extensão do alburno. | [26 empty] | 0.732 | 732 | 0.555 | 0.188 | 0.326 | 1.069 | 52 | 17.6 | 30.4 | 100 | 4.06 | 1.38 | 2.39 | 7.83 | Os resultados da análise química apresentaram uma retenção do produto de acordo com o padrão mínimo exigido pela norma ABNT NBR 16143
| UFV-M-448 | Finalizada |  |  | 2025-10-30 | 2025-11-03 | 2025-11-07 | Zomer Tratamento de Madeiras LTDA | Vilhena | RO | Madeira | usina@tratanorte.com | CCA-C | Bagueta | Eucalyptus | AME - 04 - 14 a 16 | [6 empty] | Mourões | 6.5 | NBR 16143 | 3 | Parcial e regular | Indica a penetração uniforme, mas não total pela extensão do alburno. | [26 empty] | 0.748 | 748 | 0.411 | 0.159 | 0.291 | 0.861 | 47.7 | 18.5 | 33.8 | 100 | 3.07 | 1.19 | 2.18 | 6.44 | Os resultados da análise química apresentaram uma retenção do produto inferior ao padrão mínimo exigido pela norma ABNT NBR 16143
| UFV-M-449 | Finalizada |  |  | 2025-10-30 | 2025-11-03 | 2025-11-07 | Zomer Tratamento de Madeiras LTDA | Vilhena | RO | Madeira | usina@tratanorte.com | CCA-C | Bagueta | Eucalyptus | AME - 02 - 12x14 | [6 empty] | Mourões | 6.5 | NBR 16143 | 1 | Profunda e regular | Indica a penetração profunda e uniforme em toda a extensão do alburno. | [26 empty] | 0.653 | 653 | 0.496 | 0.258 | 0.53 | 1.284 | 38.6 | 20.1 | 41.3 | 100 | 3.24 | 1.68 | 3.46 | 8.38 | Os resultados da análise química apresentaram uma retenção do produto de acordo com o padrão mínimo exigido pela norma ABNT NBR 16143
| UFV-M-450 | Finalizada |  |  | 2025-10-30 | 2025-11-03 | 2025-11-07 | Zomer Tratamento de Madeiras LTDA | Vilhena | RO | Madeira | usina@tratanorte.com | CCA-C | Bagueta | Eucalyptus | AME - 01 - 14 a 16 - 6F | [6 empty] | Mourões | 6.5 | NBR 16143 | 2 | Profunda e irregular | Indica a penetração profunda, mas desuniforme em toda a extensão do alburno. | [26 empty] | 0.848 | 848 | 0.357 | 0.166 | 0.319 | 0.842 | 42.4 | 19.7 | 37.9 | 100 | 3.03 | 1.41 | 2.71 | 7.15 | Os resultados da análise química apresentaram uma retenção do produto de acordo com o padrão mínimo exigido pela norma ABNT NBR 16143
| UFV-M-451 | Finalizada |  |  | 2025-10-30 | 2025-11-03 | 2025-11-07 | Zomer Tratamento de Madeiras LTDA | Vilhena | RO | Madeira | usina@tratanorte.com | CCA-C | Bagueta | Eucalyptus | AME - 04 - 12x14 5F | [6 empty] | Mourões | 6.5 | NBR 16143 | 2 | Profunda e irregular | Indica a penetração profunda, mas desuniforme em toda a extensão do alburno. | [26 empty] | 0.889 | 889 | 0.328 | 0.143 | 0.265 | 0.736 | 44.6 | 19.4 | 36 | 100 | 2.92 | 1.27 | 2.36 | 6.55 | Os resultados da análise química apresentaram uma retenção do produto de acordo com o padrão mínimo exigido pela norma ABNT NBR 16143
| UFV-M-452 | Finalizada |  |  | 2025-10-30 | 2025-11-03 | 2025-11-07 | Zomer Tratamento de Madeiras LTDA | Vilhena | RO | Madeira | usina@tratanorte.com | CCA-C | Bagueta | Eucalyptus | AME - 05 - 10 a 12 6F 1 | [6 empty] | Mourões | 6.5 | NBR 16143 | 2 | Profunda e irregular | Indica a penetração profunda, mas desuniforme em toda a extensão do alburno. | [26 empty] | 0.62 | 620 | 0.581 | 0.252 | 0.448 | 1.281 | 45.4 | 19.7 | 34.9 | 100 | 3.6 | 1.56 | 2.78 | 7.94 | Os resultados da análise química apresentaram uma retenção do produto de acordo com o padrão mínimo exigido pela norma ABNT NBR 16143
| UFV-M-453 | Finalizada |  |  | 2025-10-30 | 2025-11-03 | 2025-11-07 | Zomer Tratamento de Madeiras LTDA | Vilhena | RO | Madeira | usina@tratanorte.com | CCA-C | Bagueta | Eucalyptus | AME - 03 - 10 a 12 6F 2 | [6 empty] | Mourões | 6.5 | NBR 16143 | 2 | Profunda e irregular | Indica a penetração profunda, mas desuniforme em toda a extensão do alburno. | [26 empty] | 0.952 | 952 | 0.378 | 0.174 | 0.34 | 0.892 | 42.4 | 19.5 | 38.1 | 100 | 3.6 | 1.66 | 3.24 | 8.5 | Os resultados da análise química apresentaram uma retenção do produto de acordo com o padrão mínimo exigido pela norma ABNT NBR 16143
| UFV-M-454 | Finalizada |  |  | 2025-10-30 | 2025-11-03 | 2025-11-07 | Zomer Tratamento de Madeiras LTDA | Vilhena | RO | Madeira | usina@tratanorte.com | CCA-C | Bagueta | Eucalyptus | AME - 01 - 8 a 10 6F | [6 empty] | Mourões | 6.5 | NBR 16143 | 2 | Profunda e irregular | Indica a penetração profunda, mas desuniforme em toda a extensão do alburno. | [26 empty] | 0.857 | 857 | 0.394 | 0.161 | 0.296 | 0.851 | 46.3 | 19 | 34.7 | 100 | 3.38 | 1.38 | 2.54 | 7.3 | Os resultados da análise química apresentaram uma retenção do produto de acordo com o padrão mínimo exigido pela norma ABNT NBR 16143
| UFV-M-455 | Finalizada |  |  | 2025-10-30 | 2025-11-03 | 2025-11-07 | Zomer Tratamento de Madeiras LTDA | Vilhena | RO | Madeira | usina@tratanorte.com | CCA-C | Bagueta | Eucalyptus | AME - 02 - 6 a 8 | [6 empty] | Mourões | 6.5 | NBR 16143 | 1 | Profunda e regular | Indica a penetração profunda e uniforme em toda a extensão do alburno. | [26 empty] | 0.533 | 533 | 1 | 0.403 | 0.734 | 2.137 | 46.8 | 18.9 | 34.3 | 100 | 5.33 | 2.15 | 3.91 | 11.39 | Os resultados da análise química apresentaram uma retenção do produto de acordo com o padrão mínimo exigido pela norma ABNT NBR 16143
| UFV-M-456 | Finalizada |  |  | 2025-10-30 | 2025-11-03 | 2025-11-07 | Zomer Tratamento de Madeiras LTDA | Vilhena | RO | Madeira | usina@tratanorte.com | CCA-C | Bagueta | Eucalyptus | AME - 03 - 12x14 | [6 empty] | Mourões | 6.5 | NBR 16143 | 2 | Profunda e irregular | Indica a penetração profunda, mas desuniforme em toda a extensão do alburno. | [26 empty] | 0.788 | 788 | 0.533 | 0.204 | 0.376 | 1.113 | 47.9 | 18.3 | 33.8 | 100 | 4.2 | 1.61 | 2.96 | 8.77 | Os resultados da análise química apresentaram uma retenção do produto de acordo com o padrão mínimo exigido pela norma ABNT NBR 16143
| UFV-M-457 | Finalizada |  |  | 2025-10-30 | 2025-11-03 | 2025-11-07 | Zomer Tratamento de Madeiras LTDA | Vilhena | RO | Madeira | usina@tratanorte.com | CCA-C | Bagueta | Eucalyptus | AME - 04 - 14 a 16 II | [6 empty] | Mourões | 6.5 | NBR 16143 | 2 | Profunda e irregular | Indica a penetração profunda, mas desuniforme em toda a extensão do alburno. | [26 empty] | 0.882 | 882 | 0.422 | 0.168 | 0.308 | 0.898 | 47 | 18.7 | 34.3 | 100 | 3.72 | 1.48 | 2.72 | 7.92 | Os resultados da análise química apresentaram uma retenção do produto de acordo com o padrão mínimo exigido pela norma ABNT NBR 16143
| UFV-M-458 | Finalizada |  |  | 2025-10-30 | 2025-11-03 | 2025-11-07 | J.C. Correa Alves & CIA LTDA - ME | Santa Cruz do Rio Pardo | SP | Madeira |  | CCA-C | Bagueta | Eucalyptus | MTN 0023 | [6 empty] | Mourões | 6.5 | NBR 16143 | 1 | Profunda e regular | Indica a penetração profunda e uniforme em toda a extensão do alburno. | [26 empty] | 0.847 | 847 | 0.507 | 0.23 | 0.463 | 1.2 | 42.3 | 19.2 | 38.5 | 100 | 4.29 | 1.95 | 3.92 | 10.16 | Os resultados da análise química apresentaram uma retenção do produto de acordo com o padrão mínimo exigido pela norma ABNT NBR 16143
| UFV-M-459 | Finalizada |  |  | 2025-10-30 | 2025-11-03 | 2025-11-07 | MR Madeiras Tratadas | Medeiros | MG | Madeira | jessica@medeirosreflorestamento.com.br | CCA-C | Bagueta | Sem identificação | 2.537 | [6 empty] | Mourões | 6.5 | NBR 16143 | 2 | Profunda e irregular | Indica a penetração profunda, mas desuniforme em toda a extensão do alburno. | [26 empty] | 0.612 | 612 | 0.679 | 0.27 | 0.371 | 1.32 | 51.4 | 20.5 | 28.1 | 100 | 4.16 | 1.65 | 2.27 | 8.08 | Os resultados da análise química apresentaram uma retenção do produto de acordo com o padrão mínimo exigido pela norma ABNT NBR 16143
| UFV-M-460 | Finalizada |  |  | 2025-10-30 | 2025-11-03 | 2025-11-07 | MR Madeiras Tratadas | Medeiros | MG | Madeira | jessica@medeirosreflorestamento.com.br | CCA-C | Bagueta | Sem identificação | 2.550 | [6 empty] | Mourões | 6.5 | NBR 16143 | 2 | Profunda e irregular | Indica a penetração profunda, mas desuniforme em toda a extensão do alburno. | [26 empty] | 0.598 | 598 | 0.573 | 0.222 | 0.39 | 1.185 | 48.4 | 18.7 | 32.9 | 100 | 3.43 | 1.33 | 2.33 | 7.09 | Os resultados da análise química apresentaram uma retenção do produto de acordo com o padrão mínimo exigido pela norma ABNT NBR 16143
| UFV-M-461 | Finalizada |  |  | 2025-10-30 | 2025-11-03 | 2025-11-07 | MR Madeiras Tratadas | Medeiros | MG | Madeira | jessica@medeirosreflorestamento.com.br | CCA-C | Bagueta | Sem identificação | 2.549 | [6 empty] | Mourões | 6.5 | NBR 16143 | 3 | Parcial e regular | Indica a penetração uniforme, mas não total pela extensão do alburno. | [26 empty] | 0.592 | 592 | 0.513 | 0.202 | 0.328 | 1.043 | 49.2 | 19.4 | 31.4 | 100 | 3.04 | 1.2 | 1.94 | 6.18 | Os resultados da análise química apresentaram uma retenção do produto inferior ao padrão mínimo exigido pela norma ABNT NBR 16143
| UFV-M-462 | Finalizada |  |  | 2025-10-30 | 2025-11-03 | 2025-11-07 | MR Madeiras Tratadas | Medeiros | MG | Madeira | jessica@medeirosreflorestamento.com.br | CCA-C | Bagueta | Sem identificação | 2.551 | [6 empty] | Mourões | 6.5 | NBR 16143 | 3 | Parcial e regular | Indica a penetração uniforme, mas não total pela extensão do alburno. | [26 empty] | 0.602 | 602 | 0.426 | 0.163 | 0.273 | 0.862 | 49.4 | 18.9 | 31.7 | 100 | 2.56 | 0.98 | 1.64 | 5.18 | Os resultados da análise química apresentaram uma retenção do produto inferior ao padrão mínimo exigido pela norma ABNT NBR 16143
| UFV-M-463 | Finalizada |  |  | 2025-10-30 | 2025-11-03 | 2025-11-07 | MR Madeiras Tratadas | Medeiros | MG | Madeira | jessica@medeirosreflorestamento.com.br | CCA-C | Bagueta | Sem identificação | 2.534 | [6 empty] | Mourões | 6.5 | NBR 16143 | 3 | Parcial e regular | Indica a penetração uniforme, mas não total pela extensão do alburno. | [26 empty] | 0.529 | 529 | 0.609 | 0.237 | 0.317 | 1.163 | 52.4 | 20.4 | 27.2 | 100 | 3.22 | 1.25 | 1.68 | 6.15 | Os resultados da análise química apresentaram uma retenção do produto inferior ao padrão mínimo exigido pela norma ABNT NBR 16143
| UFV-M-464 | Finalizada |  |  | 2025-10-30 | 2025-11-03 | 2025-11-07 | MR Madeiras Tratadas | Medeiros | MG | Madeira | jessica@medeirosreflorestamento.com.br | CCA-C | Bagueta | Sem identificação | 2.532 | [6 empty] | Mourões | 6.5 | NBR 16143 | 3 | Parcial e regular | Indica a penetração uniforme, mas não total pela extensão do alburno. | [26 empty] | 0.527 | 527 | 0.707 | 0.323 | 0.583 | 1.613 | 43.8 | 20 | 36.2 | 100 | 3.73 | 1.7 | 3.07 | 8.5 | Os resultados da análise química apresentaram uma retenção do produto de acordo com o padrão mínimo exigido pela norma ABNT NBR 16143
| UFV-M-465 | Finalizada |  |  | 2025-10-30 | 2025-11-03 | 2025-11-07 | MR Madeiras Tratadas | Medeiros | MG | Madeira | jessica@medeirosreflorestamento.com.br | CCA-C | Bagueta | Sem identificação | 2.533 | [6 empty] | Mourões | 6.5 | NBR 16143 | 2 | Profunda e irregular | Indica a penetração profunda, mas desuniforme em toda a extensão do alburno. | [26 empty] | 0.576 | 576 | 0.927 | 0.317 | 0.575 | 1.819 | 51 | 17.4 | 31.6 | 100 | 5.34 | 1.83 | 3.31 | 10.48 | Os resultados da análise química apresentaram uma retenção do produto de acordo com o padrão mínimo exigido pela norma ABNT NBR 16143
| UFV-M-466 | Finalizada |  |  | 2025-10-30 | 2025-11-03 | 2025-11-07 | MR Madeiras Tratadas | Medeiros | MG | Madeira | jessica@medeirosreflorestamento.com.br | CCA-C | Bagueta | Sem identificação | 2.541 | [6 empty] | Mourões | 6.5 | NBR 16143 | 2 | Profunda e irregular | Indica a penetração profunda, mas desuniforme em toda a extensão do alburno. | [26 empty] | 0.602 | 602 | 0.667 | 0.302 | 0.498 | 1.467 | 45.4 | 20.6 | 34 | 100 | 4.02 | 1.82 | 3 | 8.84 | Os resultados da análise química apresentaram uma retenção do produto de acordo com o padrão mínimo exigido pela norma ABNT NBR 16143
| UFV-M-467 | Finalizada |  |  | 2025-10-30 | 2025-11-03 | 2025-11-07 | MR Madeiras Tratadas | Medeiros | MG | Madeira | jessica@medeirosreflorestamento.com.br | CCA-C | Bagueta | Sem identificação | 2.545 | [6 empty] | Mourões | 6.5 | NBR 16143 | 2 | Profunda e irregular | Indica a penetração profunda, mas desuniforme em toda a extensão do alburno. | [26 empty] | 0.586 | 586 | 0.624 | 0.273 | 0.453 | 1.35 | 46.2 | 20.2 | 33.6 | 100 | 3.66 | 1.6 | 2.65 | 7.91 | Os resultados da análise química apresentaram uma retenção do produto de acordo com o padrão mínimo exigido pela norma ABNT NBR 16143
| UFV-M-468 | Finalizada |  |  | 2025-10-30 | 2025-11-03 | 2025-11-07 | MR Madeiras Tratadas | Medeiros | MG | Madeira | jessica@medeirosreflorestamento.com.br | CCA-C | Bagueta | Sem identificação | 2.543 | [6 empty] | Mourões | 6.5 | NBR 16143 | 2 | Profunda e irregular | Indica a penetração profunda, mas desuniforme em toda a extensão do alburno. | [26 empty] | 0.591 | 591 | 0.569 | 0.262 | 0.43 | 1.261 | 45.1 | 20.8 | 34.1 | 100 | 3.36 | 1.55 | 2.54 | 7.45 | Os resultados da análise química apresentaram uma retenção do produto de acordo com o padrão mínimo exigido pela norma ABNT NBR 16143
| UFV-M-469 | Finalizada |  |  | 2025-10-30 | 2025-11-03 | 2025-11-07 | W Pinto | Guaratingueta | SP | Madeira | wellington@madeireiramantiqueira.com.br | CCA-C | Torete | Sem identificação | 50408 - Amostra 1 - Mourão 8 a 10 | [6 empty] | Mourões | 6.5 | NBR 16143 | 2 | Profunda e irregular | Indica a penetração profunda, mas desuniforme em toda a extensão do alburno. | [26 empty] | 0.571 | 571 | 0.836 | 0.217 | 0.417 | 1.47 | 56.9 | 14.8 | 28.3 | 100 | 4.77 | 1.24 | 2.38 | 8.39 | Os resultados da análise química apresentaram uma retenção do produto de acordo com o padrão mínimo exigido pela norma ABNT NBR 16143
| UFV-M-470 | Finalizada |  |  | 2025-10-30 | 2025-11-03 | 2025-11-07 | W Pinto | Guaratingueta | SP | Madeira | wellington@madeireiramantiqueira.com.br | CCA-C | Torete | Sem identificação | 50408 - Amostra 2 - Mourão 8 a 10 | [6 empty] | Mourões | 6.5 | NBR 16143 | 2 | Profunda e irregular | Indica a penetração profunda, mas desuniforme em toda a extensão do alburno. | [26 empty] | 0.434 | 434 | 0.818 | 0.323 | 0.501 | 1.642 | 49.8 | 19.7 | 30.5 | 100 | 3.55 | 1.4 | 2.17 | 7.12 | Os resultados da análise química apresentaram uma retenção do produto de acordo com o padrão mínimo exigido pela norma ABNT NBR 16143
| UFV-M-471 | Finalizada |  |  | 2025-10-30 | 2025-11-03 | 2025-11-07 | Usina Ecovale LTDA | Cunha | SP | Madeira | ecovale.madeireira@gmail.com | CCA-C | Torete | Sem identificação | 60791 - Amostra 1 - Mourão 8 a 10 | [6 empty] | Mourões | 6.5 | NBR 16143 | 2 | Profunda e irregular | Indica a penetração profunda, mas desuniforme em toda a extensão do alburno. | [26 empty] | 0.783 | 783 | 0.406 | 0.174 | 0.273 | 0.853 | 47.6 | 20.4 | 32 | 100 | 3.18 | 1.36 | 2.14 | 6.68 | Os resultados da análise química apresentaram uma retenção do produto de acordo com o padrão mínimo exigido pela norma ABNT NBR 16143
| UFV-M-472 | Finalizada |  |  | 2025-10-30 | 2025-11-03 | 2025-11-07 | Usina Ecovale LTDA | Cunha | SP | Madeira | ecovale.madeireira@gmail.com | CCA-C | Torete | Sem identificação | 60791 - Amostra 2 - Mourão 10 a 13 | [6 empty] | Mourões | 6.5 | NBR 16143 | 2 | Profunda e irregular | Indica a penetração profunda, mas desuniforme em toda a extensão do alburno. | [26 empty] | 0.624 | 624 | 0.494 | 0.214 | 0.354 | 1.062 | 46.5 | 20.2 | 33.3 | 100 | 3.08 | 1.34 | 2.21 | 6.63 | Os resultados da análise química apresentaram uma retenção do produto de acordo com o padrão mínimo exigido pela norma ABNT NBR 16143
| UFV-M-473 | Finalizada |  |  | 2025-10-30 | 2025-11-03 | 2025-11-11 | Usina Ecovale LTDA | Cunha | SP | Madeira | ecovale.madeireira@gmail.com | CCA-C | Torete | Sem identificação | 60791 - Amostra 3 - Mourão 13 a 16 | [6 empty] | Mourões | 6.5 | NBR 16143 | 2 | Profunda e irregular | Indica a penetração profunda, mas desuniforme em toda a extensão do alburno. | [26 empty] | 0.755 | 755 | 0.374 | 0.178 | 0.318 | 0.87 | 43 | 20.4 | 36.6 | 100 | 2.82 | 1.34 | 2.4 | 6.56 | Os resultados da análise química apresentaram uma retenção do produto de acordo com o padrão mínimo exigido pela norma ABNT NBR 16143
| UFV-M-474 | Finalizada |  |  | 2025-11-03 | 2025-11-03 | 2025-11-11 | Vinicius Aguiar de Azevedo | Teresópolis | RJ | Madeira |  | CCA-C | Torete | Sem identificação | Sem identificação | [6 empty] | Mourões | 6.5 | NBR 16143 | 2 | Profunda e irregular | Indica a penetração profunda, mas desuniforme em toda a extensão do alburno. | [26 empty] | 0.49 | 490 | 0.656 | 0.289 | 0.534 | 1.479 | 44.4 | 19.5 | 36.1 | 100 | 3.21 | 1.42 | 2.62 | 7.25 | Os resultados da análise química apresentaram uma retenção do produto de acordo com o padrão mínimo exigido pela norma ABNT NBR 16143
| UFV-M-475 | Finalizada |  |  | 2025-11-07 | 2025-11-13 | 2025-11-18 | JJ Empreendimentos Florestais LTDA | Taparuba | MG | Madeira | madeiralegal07@gmail.com | CCA-C | Bagueta | Eucalyptus | 10-12 de 2,20m | [6 empty] | Estacas - Suspenso | 4 | NBR 16143 | 1 | Profunda e regular | Indica a penetração profunda e uniforme em toda a extensão do alburno. | [26 empty] | 0.742 | 742 | 0.406 | 0.158 | 0.31 | 0.874 | 46.5 | 18.1 | 35.4 | 100 | 3.01 | 1.17 | 2.3 | 6.48 | Os resultados da análise química apresentaram uma retenção do produto de acordo com o padrão mínimo exigido pela norma ABNT NBR 16143
| UFV-M-476 | Finalizada |  |  | 2025-11-07 | 2025-11-13 | 2025-11-18 | JJ Empreendimentos Florestais LTDA | Taparuba | MG | Madeira | madeiralegal07@gmail.com | CCA-C | Bagueta | Eucalyptus | 6-8 de 2,20m | [6 empty] | Estacas - Suspenso | 4 | NBR 16143 | 1 | Profunda e regular | Indica a penetração profunda e uniforme em toda a extensão do alburno. | [26 empty] | 0.739 | 739 | 0.396 | 0.19 | 0.417 | 1.003 | 39.5 | 18.9 | 41.6 | 100 | 2.93 | 1.4 | 3.08 | 7.41 | Os resultados da análise química apresentaram uma retenção do produto de acordo com o padrão mínimo exigido pela norma ABNT NBR 16143
| UFV-M-477 | Finalizada |  |  | 2025-11-07 | 2025-11-13 | 2025-11-18 | JJ Empreendimentos Florestais LTDA | Taparuba | MG | Madeira | madeiralegal07@gmail.com | CCA-C | Bagueta | Eucalyptus | 4-6 de 2,20m | [6 empty] | Estacas - Suspenso | 4 | NBR 16143 | 1 | Profunda e regular | Indica a penetração profunda e uniforme em toda a extensão do alburno. | [26 empty] | 0.838 | 838 | 0.323 | 0.147 | 0.264 | 0.734 | 44 | 20.1 | 35.9 | 100 | 2.71 | 1.23 | 2.21 | 6.15 | Os resultados da análise química apresentaram uma retenção do produto de acordo com o padrão mínimo exigido pela norma ABNT NBR 16143
| UFV-M-478 | Finalizada |  |  | 2025-11-07 | 2025-11-13 | 2025-11-18 | JJ Empreendimentos Florestais LTDA | Taparuba | MG | Madeira | madeiralegal07@gmail.com | CCA-C | Torete | Eucalyptus | 6-8 de 2,20m (Ingá) | [6 empty] | Estacas - Suspenso | 4 | NBR 16143 | 1 | Profunda e regular | Indica a penetração profunda e uniforme em toda a extensão do alburno. | [26 empty] | 0.892 | 892 | 0.319 | 0.197 | 0.442 | 0.958 | 33.3 | 20.6 | 46.1 | 100 | 2.85 | 1.76 | 3.94 | 8.55 | Os resultados da análise química apresentaram uma retenção do produto de acordo com o padrão mínimo exigido pela norma ABNT NBR 16143
| UFV-M-479 | Finalizada |  |  | 2025-11-07 | 2025-11-13 | 2025-11-18 | JJ Empreendimentos Florestais LTDA | Taparuba | MG | Madeira | madeiralegal07@gmail.com | CCA-C | Torete | Eucalyptus | 8-10 de 2,20m (Ingá) | [6 empty] | Estacas - Suspenso | 4 | NBR 16143 | 2 | Profunda e irregular | Indica a penetração profunda, mas desuniforme em toda a extensão do alburno. | [26 empty] | 0.734 | 734 | 0.302 | 0.162 | 0.333 | 0.797 | 37.9 | 20.4 | 41.7 | 100 | 2.22 | 1.19 | 2.44 | 5.85 | Os resultados da análise química apresentaram uma retenção do produto de acordo com o padrão mínimo exigido pela norma ABNT NBR 16143
| UFV-M-480 | Finalizada |  |  | 2025-11-07 | 2025-11-13 | 2025-11-18 | Andrade & Martins | Ibema | PR | Madeira | qualidade@andrademartins.com.br | CCA-C | Torete | Pinus | 001-1 - 09-09-25 | [6 empty] | Outros - Suspenso | 4 | NBR 16143 | 2 | Profunda e irregular | Indica a penetração profunda, mas desuniforme em toda a extensão do alburno. | [26 empty] | 0.456 | 456 | 0.377 | 0.203 | 0.487 | 1.067 | 35.3 | 19 | 45.7 | 100 | 1.72 | 0.93 | 2.22 | 4.87 | Os resultados da análise química apresentaram uma retenção do produto de acordo com o padrão mínimo exigido pela norma ABNT NBR 16143
| UFV-M-481 | Finalizada |  |  | 2025-11-07 | 2025-11-13 | 2025-11-18 | Andrade & Martins | Ibema | PR | Madeira | qualidade@andrademartins.com.br | CCA-C | Torete | Pinus | 001-1 - 20-10-25 | [6 empty] | Outros - Suspenso | 4 | NBR 16143 | 2 | Profunda e irregular | Indica a penetração profunda, mas desuniforme em toda a extensão do alburno. | [26 empty] | 0.365 | 365 | 0.407 | 0.18 | 0.378 | 0.965 | 42.2 | 18.6 | 39.2 | 100 | 1.49 | 0.66 | 1.38 | 3.53 | Os resultados da análise química apresentaram uma retenção do produto inferior ao padrão mínimo exigido pela norma ABNT NBR 16143
| UFV-M-482 | Finalizada |  |  | 2025-11-07 | 2025-11-13 | 2025-11-18 | Andrade & Martins | Ibema | PR | Madeira | qualidade@andrademartins.com.br | CCA-C | Torete | Sem identificação | 001-2 - 20-10-25 | [6 empty] | Outros - Suspenso | 4 | NBR 16143 | 2 | Profunda e irregular | Indica a penetração profunda, mas desuniforme em toda a extensão do alburno. | [26 empty] | 0.332 | 332 | 0.445 | 0.183 | 0.405 | 1.033 | 43 | 17.7 | 39.3 | 100 | 1.48 | 0.61 | 1.34 | 3.43 | Os resultados da análise química apresentaram uma retenção do produto inferior ao padrão mínimo exigido pela norma ABNT NBR 16143
| UFV-M-483 | Finalizada |  |  | 2025-11-07 | 2025-11-13 | 2025-11-18 | Andrade & Martins | Ibema | PR | Madeira | qualidade@andrademartins.com.br | CCA-C | Torete | Pinus | 001-2 - 21-10-25 | [6 empty] | Outros - Suspenso | 4 | NBR 16143 | 2 | Profunda e irregular | Indica a penetração profunda, mas desuniforme em toda a extensão do alburno. | [26 empty] | 0.369 | 369 | 0.507 | 0.195 | 0.405 | 1.107 | 45.8 | 17.6 | 36.6 | 100 | 1.87 | 0.72 | 1.49 | 4.08 | Os resultados da análise química apresentaram uma retenção do produto de acordo com o padrão mínimo exigido pela norma ABNT NBR 16143
| UFV-M-484 | Finalizada |  |  | 2025-11-13 | 2025-11-17 | 2025-11-28 | Zomer Tratamento de Madeiras LTDA | Vilhena | RO | Madeira | usina@tratanorte.com | CCA-C | Bagueta | Eucalyptus | AME-03 - 8010 6F | [6 empty] | Mourões | 6.5 | NBR 16143 | 2 | Profunda e irregular | Indica a penetração profunda, mas desuniforme em toda a extensão do alburno. | [26 empty] | 0.68 | 680 | 0.557 | 0.219 | 0.422 | 1.198 | 46.5 | 18.3 | 35.2 | 100 | 3.79 | 1.49 | 2.87 | 8.15 | Os resultados da análise química apresentaram uma retenção do produto de acordo com o padrão mínimo exigido pela norma ABNT NBR 16143
| UFV-M-485 | Finalizada |  |  | 2025-11-13 | 2025-11-17 | 2025-11-28 | Zomer Tratamento de Madeiras LTDA | Vilhena | RO | Madeira | usina@tratanorte.com | CCA-C | Bagueta | Eucalyptus | AME-03 - 14 a 16 | [6 empty] | Mourões | 6.5 | NBR 16143 | 2 | Profunda e irregular | Indica a penetração profunda, mas desuniforme em toda a extensão do alburno. | [26 empty] | 0.753 | 753 | 0.42 | 0.217 | 0.472 | 1.109 | 37.9 | 19.6 | 42.5 | 100 | 3.16 | 1.63 | 3.55 | 8.34 | Os resultados da análise química apresentaram uma retenção do produto de acordo com o padrão mínimo exigido pela norma ABNT NBR 16143
| UFV-M-486 | Finalizada |  |  | 2025-11-13 | 2025-11-17 | 2025-11-28 | Zomer Tratamento de Madeiras LTDA | Vilhena | RO | Madeira | usina@tratanorte.com | CCA-C | Bagueta | Eucalyptus | AME-01 - 10 a 12 | [6 empty] | Mourões | 6.5 | NBR 16143 | 2 | Profunda e irregular | Indica a penetração profunda, mas desuniforme em toda a extensão do alburno. | [26 empty] | 0.703 | 703 | 0.55 | 0.255 | 0.501 | 1.306 | 42.1 | 19.5 | 38.4 | 100 | 3.87 | 1.79 | 3.52 | 9.18 | Os resultados da análise química apresentaram uma retenção do produto de acordo com o padrão mínimo exigido pela norma ABNT NBR 16143
| UFV-M-487 | Finalizada |  |  | 2025-11-13 | 2025-11-17 | 2025-11-28 | Zomer Tratamento de Madeiras LTDA | Vilhena | RO | Madeira | usina@tratanorte.com | CCA-C | Bagueta | Eucalyptus | AME-04 - 8 a 10 5F | [6 empty] | Mourões | 6.5 | NBR 16143 | 2 | Profunda e irregular | Indica a penetração profunda, mas desuniforme em toda a extensão do alburno. | [26 empty] | 0.621 | 621 | 0.65 | 0.267 | 0.489 | 1.406 | 46.2 | 19 | 34.8 | 100 | 4.04 | 1.66 | 3.04 | 8.74 | Os resultados da análise química apresentaram uma retenção do produto de acordo com o padrão mínimo exigido pela norma ABNT NBR 16143
| UFV-M-488 | Finalizada |  |  | 2025-11-13 | 2025-11-17 | 2025-11-28 | Zomer Tratamento de Madeiras LTDA | Vilhena | RO | Madeira | usina@tratanorte.com | CCA-C | Bagueta | Eucalyptus | AME-02 - 10 a 12 2 | [6 empty] | Mourões | 6.5 | NBR 16143 | 2 | Profunda e irregular | Indica a penetração profunda, mas desuniforme em toda a extensão do alburno. | [26 empty] | 0.697 | 697 | 0.548 | 0.234 | 0.452 | 1.234 | 44.4 | 19 | 36.6 | 100 | 3.82 | 1.63 | 3.15 | 8.6 | Os resultados da análise química apresentaram uma retenção do produto de acordo com o padrão mínimo exigido pela norma ABNT NBR 16143
| UFV-M-489 | Finalizada |  |  | 2025-11-13 | 2025-11-17 | 2025-11-28 | Zomer Tratamento de Madeiras LTDA | Vilhena | RO | Madeira | usina@tratanorte.com | CCA-C | Bagueta | Eucalyptus | AME-04 - 12x14 | [6 empty] | Mourões | 6.5 | NBR 16143 | 2 | Profunda e irregular | Indica a penetração profunda, mas desuniforme em toda a extensão do alburno. | [26 empty] | 0.739 | 739 | 0.488 | 0.224 | 0.427 | 1.139 | 42.8 | 19.6 | 37.6 | 100 | 3.61 | 1.66 | 3.16 | 8.43 | Os resultados da análise química apresentaram uma retenção do produto de acordo com o padrão mínimo exigido pela norma ABNT NBR 16143
| UFV-M-490 | Finalizada |  |  | 2025-11-13 | 2025-11-17 | 2025-11-28 | Zomer Tratamento de Madeiras LTDA | Vilhena | RO | Madeira | usina@tratanorte.com | CCA-C | Bagueta | Eucalyptus | AME-01 - 12x14 5F | [6 empty] | Mourões | 6.5 | NBR 16143 | 2 | Profunda e irregular | Indica a penetração profunda, mas desuniforme em toda a extensão do alburno. | [26 empty] | 0.756 | 756 | 0.711 | 0.244 | 0.522 | 1.477 | 48.1 | 16.5 | 35.4 | 100 | 5.38 | 1.84 | 3.95 | 11.17 | Os resultados da análise química apresentaram uma retenção do produto de acordo com o padrão mínimo exigido pela norma ABNT NBR 16143
| UFV-M-491 | Finalizada |  |  | 2025-11-13 | 2025-11-17 | 2025-11-28 | Zomer Tratamento de Madeiras LTDA | Vilhena | RO | Madeira | usina@tratanorte.com | CCA-C | Bagueta | Eucalyptus | AME-02 - 14 a 16 | [6 empty] | Mourões | 6.5 | NBR 16143 | 2 | Profunda e irregular | Indica a penetração profunda, mas desuniforme em toda a extensão do alburno. | [26 empty] | 0.641 | 641 | 0.592 | 0.316 | 0.721 | 1.629 | 36.3 | 19.4 | 44.3 | 100 | 3.79 | 2.03 | 4.62 | 10.44 | Os resultados da análise química apresentaram uma retenção do produto de acordo com o padrão mínimo exigido pela norma ABNT NBR 16143
| UFV-M-492 | Finalizada |  |  | 2025-11-13 | 2025-11-17 | 2025-11-28 | Madepires Tratamento de Eucalipto | Pires do Rio | GO | Madeira | madepires.te@gmail.com | CCA-C | Bagueta | Sem identificação | Mourão 10 a 12cm | [6 empty] | Mourões | 6.5 | NBR 16143 | 4 | Parcial e irregular | Indica a penetração desuniforme e não total pela extensão do alburno. | [26 empty] | 0.759 | 759 | 0.244 | 0.131 | 0.32 | 0.695 | 35.1 | 18.9 | 56 | 110 | 1.85 | 0.99 | 2.43 | 5.27 | Os resultados da análise química apresentaram uma retenção do produto inferior ao padrão mínimo exigido pela norma ABNT NBR 16143
| UFV-M-493 | Finalizada |  |  | 2025-11-13 | 2025-11-17 | 2025-11-28 | Madepires Tratamento de Eucalipto | Pires do Rio | GO | Madeira | madepires.te@gmail.com | CCA-C | Bagueta | Sem identificação | Mourão 06 a 08 cm | [6 empty] | Mourões | 6.5 | NBR 16143 | 3 | Parcial e regular | Indica a penetração uniforme, mas não total pela extensão do alburno. | [26 empty] | 0.693 | 693 | 0.412 | 0.181 | 0.449 | 1.042 | 39.5 | 17.4 | 43.1 | 100 | 2.86 | 1.25 | 3.11 | 7.22 | Os resultados da análise química apresentaram uma retenção do produto de acordo com o padrão mínimo exigido pela norma ABNT NBR 16143
| UFV-M-494 | Finalizada |  |  | 2025-11-13 | 2025-11-17 | 2025-11-28 | Madepires Tratamento de Eucalipto | Pires do Rio | GO | Madeira | madepires.te@gmail.com | CCA-C | Bagueta | Sem identificação | Mourão 08 a 10 cm | [6 empty] | Mourões | 6.5 | NBR 16143 | 3 | Parcial e regular | Indica a penetração uniforme, mas não total pela extensão do alburno. | [26 empty] | 0.782 | 782 | 0.277 | 0.153 | 0.297 | 0.727 | 38.1 | 21 | 40.9 | 100 | 2.17 | 1.2 | 2.32 | 5.69 | Os resultados da análise química apresentaram uma retenção do produto inferior ao padrão mínimo exigido pela norma ABNT NBR 16143
| UFV-M-495 | Finalizada |  |  | 2025-11-13 | 2025-11-17 | 2025-11-28 | Madepires Tratamento de Eucalipto | Pires do Rio | GO | Madeira | madepires.te@gmail.com | CCA-C | Bagueta | Sem identificação | Mourão 12 a 14 cm | [6 empty] | Mourões | 6.5 | NBR 16143 | 3 | Parcial e regular | Indica a penetração uniforme, mas não total pela extensão do alburno. | [26 empty] | 0.703 | 703 | 0.386 | 0.174 | 0.341 | 0.901 | 42.8 | 19.3 | 37.9 | 100 | 2.71 | 1.22 | 2.4 | 6.33 | Os resultados da análise química apresentaram uma retenção do produto inferior ao padrão mínimo exigido pela norma ABNT NBR 16143
| UFV-M-496 | Finalizada |  |  | 2025-11-13 | 2025-11-17 | 2025-11-28 | Beneficiamento de Madeiras Tratadas Dellagnolo LTDA | Araquari | SC | Madeira | madeirastratadasdellagnolo@hotmail.com | CCA-C |  | Sem identificação | Moveis 1 | [6 empty] | Outros - Solo | 6.5 | NBR 16143 | 3 | Parcial e regular | Indica a penetração uniforme, mas não total pela extensão do alburno. | [26 empty] | 0.567 | 567 | 0.397 | 0.2 | 0.355 | 0.952 | 41.7 | 21 | 37.3 | 100 | 2.25 | 1.13 | 2.01 | 5.39 | Os resultados da análise química apresentaram uma retenção do produto inferior ao padrão mínimo exigido pela norma ABNT NBR 16143
| UFV-M-497 | Finalizada |  |  | 2025-11-13 | 2025-11-17 | 2025-11-28 | Beneficiamento de Madeiras Tratadas Dellagnolo LTDA | Araquari | SC | Madeira | madeirastratadasdellagnolo@hotmail.com | CCA-C |  | Sem identificação | Moveis 2 | [6 empty] | Outros - Solo | 6.5 | NBR 16143 | 3 | Parcial e regular | Indica a penetração uniforme, mas não total pela extensão do alburno. | [26 empty] | 0.592 | 592 | 0.308 | 0.158 | 0.295 | 0.761 | 40.5 | 20.7 | 38.8 | 100 | 1.82 | 0.94 | 1.75 | 4.51 | Os resultados da análise química apresentaram uma retenção do produto inferior ao padrão mínimo exigido pela norma ABNT NBR 16143
| UFV-M-498 | Finalizada |  |  | 2025-11-13 | 2025-11-17 | 2025-11-28 | Beneficiamento de Madeiras Tratadas Dellagnolo LTDA | Araquari | SC | Madeira | madeirastratadasdellagnolo@hotmail.com | CCA-C |  | Sem identificação | Moveis 3 | [6 empty] | Outros - Solo | 6.5 | NBR 16143 | 3 | Parcial e regular | Indica a penetração uniforme, mas não total pela extensão do alburno. | [26 empty] | 0.594 | 594 | 0.394 | 0.174 | 0.299 | 0.867 | 45.5 | 20 | 34.5 | 100 | 2.34 | 1.03 | 1.78 | 5.15 | Os resultados da análise química apresentaram uma retenção do produto inferior ao padrão mínimo exigido pela norma ABNT NBR 16143
| UFV-M-499 | Finalizada |  |  | 2025-11-13 | 2025-11-17 | 2025-11-28 | Martinelli Madeiras | Chopinzinho | PR | Madeira | comprasgm01@outlook.com | CCA-C | Bagueta | Eucalyptus | 01 - Palanque - 10 a 12 x 2200mm | [6 empty] | Mourões | 6.5 | NBR 16143 | 1 | Profunda e regular | Indica a penetração profunda e uniforme em toda a extensão do alburno. | [26 empty] | 0.36 | 360 | 1.62 | 0.399 | 0.687 | 2.706 | 59.9 | 14.8 | 25.3 | 100 | 5.83 | 1.44 | 2.47 | 9.74 | Os resultados da análise química apresentaram uma retenção do produto de acordo com o padrão mínimo exigido pela norma ABNT NBR 16143
| UFV-M-500 | Finalizada |  |  | 2025-11-13 | 2025-11-17 | 2025-11-28 | Martinelli Madeiras | Chopinzinho | PR | Madeira | comprasgm01@outlook.com | CCA-C | Bagueta | Eucalyptus | 02 - Mourão - 18 a 20 x 3000mm | [6 empty] | Mourões | 6.5 | NBR 16143 | 2 | Profunda e irregular | Indica a penetração profunda, mas desuniforme em toda a extensão do alburno. | [26 empty] | 0.688 | 688 | 0.547 | 0.19 | 0.315 | 1.052 | 52 | 18.1 | 29.9 | 100 | 3.76 | 1.31 | 2.17 | 7.24 | Os resultados da análise química apresentaram uma retenção do produto de acordo com o padrão mínimo exigido pela norma ABNT NBR 16143
| UFV-M-501 | Finalizada |  |  | 2025-11-13 | 2025-11-17 | 2025-11-28 | Martinelli Madeiras | Chopinzinho | PR | Madeira | comprasgm01@outlook.com | CCA-C | Bagueta | Eucalyptus | 8 a 10 x 2200 | [6 empty] | Mourões | 6.5 | NBR 16143 | 2 | Profunda e irregular | Indica a penetração profunda, mas desuniforme em toda a extensão do alburno. | [26 empty] | 0.555 | 555 | 0.484 | 0.164 | 0.229 | 0.877 | 55.2 | 18.6 | 26.2 | 100 | 2.69 | 0.91 | 1.27 | 4.87 | Os resultados da análise química apresentaram uma retenção do produto inferior ao padrão mínimo exigido pela norma ABNT NBR 16143
| UFV-M-502 | Finalizada |  |  | 2025-11-13 | 2025-11-17 | 2025-11-28 | Martinelli Madeiras | Chopinzinho | PR | Madeira | comprasgm01@outlook.com | CCA-C | Bagueta | Eucalyptus | 12 a 15 x 2200 | [6 empty] | Mourões | 6.5 | NBR 16143 | 3 | Parcial e regular | Indica a penetração uniforme, mas não total pela extensão do alburno. | [26 empty] | 0.564 | 564 | 0.506 | 0.214 | 0.36 | 1.08 | 46.9 | 19.9 | 33.2 | 100 | 2.85 | 1.21 | 2.03 | 6.09 | Os resultados da análise química apresentaram uma retenção do produto inferior ao padrão mínimo exigido pela norma ABNT NBR 16143
| UFV-M-503 | Finalizada |  |  | 2025-11-13 | 2025-11-17 | 2025-11-28 | Martinelli Madeiras | Chopinzinho | PR | Madeira | comprasgm01@outlook.com | CCA-C | Bagueta | Eucalyptus | 18 a 20 x 3000 | [6 empty] | Mourões | 6.5 | NBR 16143 | 2 | Profunda e irregular | Indica a penetração profunda, mas desuniforme em toda a extensão do alburno. | [26 empty] | 0.637 | 637 | 0.38 | 0.175 | 0.308 | 0.863 | 44 | 20.2 | 35.8 | 100 | 2.42 | 1.11 | 1.96 | 5.49 | Os resultados da análise química apresentaram uma retenção do produto inferior ao padrão mínimo exigido pela norma ABNT NBR 16143
| UFV-M-504 | Finalizada |  |  | 2025-11-13 | 2025-11-17 | 2025-11-28 | Madeiras Tratadas Dellagnolo LTDA | Armazém | SC | Madeira | madeirastratadasdellagnolo@hotmail.com | CCA-C | Torete | Sem identificação | 11cm altura x 9,2 cm diâmetro -1 | [6 empty] | Outros - Solo | 6.5 | NBR 16143 | 2 | Profunda e irregular | Indica a penetração profunda, mas desuniforme em toda a extensão do alburno. | [26 empty] | 0.547 | 547 | 1.079 | 0.535 | 0.932 | 2.546 | 42.4 | 21 | 36.6 | 100 | 5.9 | 2.93 | 5.1 | 13.93 | Os resultados da análise química apresentaram uma retenção do produto de acordo com o padrão mínimo exigido pela norma ABNT NBR 16143
| UFV-M-505 | Finalizada |  |  | 2025-11-13 | 2025-11-17 | 2025-11-28 | Madeiras Tratadas Dellagnolo LTDA | Armazém | SC | Madeira | madeirastratadasdellagnolo@hotmail.com | CCA-C | Torete | Sem identificação | 10,5 cm altura x 8,7 cm diâmetro -2 | [6 empty] | Outros - Solo | 6.5 | NBR 16143 | 2 | Profunda e irregular | Indica a penetração profunda, mas desuniforme em toda a extensão do alburno. | [26 empty] | 0.567 | 567 | 0.826 | 0.372 | 0.698 | 1.896 | 43.6 | 19.6 | 36.8 | 100 | 4.68 | 2.11 | 3.96 | 10.75 | Os resultados da análise química apresentaram uma retenção do produto de acordo com o padrão mínimo exigido pela norma ABNT NBR 16143
| UFV-M-506 | Finalizada |  |  | 2025-11-13 | 2025-11-17 | 2025-11-28 | Madeiras Tratadas Dellagnolo LTDA | Armazém | SC | Madeira | madeirastratadasdellagnolo@hotmail.com | CCA-C | Torete | Sem identificação | 9,5 cm altura x 9,3 cm diâmetro -3 | [6 empty] | Outros - Solo | 6.5 | NBR 16143 | 2 | Profunda e irregular | Indica a penetração profunda, mas desuniforme em toda a extensão do alburno. | [26 empty] | 0.53 | 530 | 0.941 | 0.334 | 0.749 | 2.024 | 46.5 | 16.5 | 37 | 100 | 4.99 | 1.77 | 3.97 | 10.73 | Os resultados da análise química apresentaram uma retenção do produto de acordo com o padrão mínimo exigido pela norma ABNT NBR 16143
| UFV-M-507 | Finalizada |  |  | 2025-11-13 | 2025-11-17 | 2025-11-28 | Madeiras Tratadas Dellagnolo LTDA | Armazém | SC | Madeira | madeirastratadasdellagnolo@hotmail.com | CCA-C | Torete | Sem identificação | 12 cm altura x 8,9 cm diâmetro -4 | [6 empty] | Outros - Solo | 6.5 | NBR 16143 | 2 | Profunda e irregular | Indica a penetração profunda, mas desuniforme em toda a extensão do alburno. | [26 empty] | 0.527 | 527 | 0.878 | 0.391 | 0.65 | 1.919 | 45.7 | 20.4 | 33.9 | 100 | 4.63 | 2.06 | 3.43 | 10.12 | Os resultados da análise química apresentaram uma retenção do produto de acordo com o padrão mínimo exigido pela norma ABNT NBR 16143
| UFV-M-508 | Finalizada |  |  | 2025-11-13 | 2025-11-17 | 2025-11-28 | Madeiras Tratadas Dellagnolo LTDA | Armazém | SC | Madeira | madeirastratadasdellagnolo@hotmail.com | CCA-C | Torete | Sem identificação | 14 cm altura x 10,4 cm diâmetro -5 | [6 empty] | Outros - Solo | 6.5 | NBR 16143 | 3 | Parcial e regular | Indica a penetração uniforme, mas não total pela extensão do alburno. | [26 empty] | 0.55 | 550 | 0.323 | 0.146 | 0.309 | 0.778 | 41.5 | 18.8 | 39.7 | 100 | 1.78 | 0.8 | 1.7 | 4.28 | Os resultados da análise química apresentaram uma retenção do produto inferior ao padrão mínimo exigido pela norma ABNT NBR 16143
| UFV-M-509 | Finalizada |  |  | 2025-11-13 | 2025-11-17 | 2025-11-28 | Madeiras Tratadas Dellagnolo LTDA | Armazém | SC | Madeira | madeirastratadasdellagnolo@hotmail.com | CCA-C | Torete | Sem identificação | 12 cm altura x 10,2 cm diâmetro -6 | [6 empty] | Outros - Solo | 6.5 | NBR 16143 | 3 | Parcial e regular | Indica a penetração uniforme, mas não total pela extensão do alburno. | [26 empty] | 0.431 | 431 | 0.537 | 0.239 | 0.455 | 1.231 | 43.6 | 19.4 | 37 | 100 | 2.31 | 1.03 | 1.96 | 5.3 | Os resultados da análise química apresentaram uma retenção do produto inferior ao padrão mínimo exigido pela norma ABNT NBR 16143
| UFV-M-510 | Finalizada |  |  | 2025-11-13 | 2025-11-17 | 2025-11-28 | Madeiras Tratadas Dellagnolo LTDA | Armazém | SC | Madeira | madeirastratadasdellagnolo@hotmail.com | CCA-C | Torete | Sem identificação | 11 cm altura x 10,6 diâmetro -7 | [6 empty] | Outros - Solo | 6.5 | NBR 16143 | 2 | Profunda e irregular | Indica a penetração profunda, mas desuniforme em toda a extensão do alburno. | [26 empty] | 0.435 | 435 | 0.837 | 0.291 | 0.506 | 1.634 | 51.3 | 17.8 | 30.9 | 100 | 3.64 | 1.27 | 2.2 | 7.11 | Os resultados da análise química apresentaram uma retenção do produto de acordo com o padrão mínimo exigido pela norma ABNT NBR 16143
| UFV-M-511 | Finalizada |  |  | 2025-11-13 | 2025-11-17 | 2025-11-28 | Madeiras Tratadas Dellagnolo LTDA | Armazém | SC | Madeira | madeirastratadasdellagnolo@hotmail.com | CCA-C | Torete | Sem identificação | 12 cm altura x 10,5 cm diâmetro -8 | [6 empty] | Outros - Solo | 6.5 | NBR 16143 | 3 | Parcial e regular | Indica a penetração uniforme, mas não total pela extensão do alburno. | [26 empty] | 0.539 | 539 | 0.468 | 0.198 | 0.359 | 1.025 | 45.7 | 19.3 | 35 | 100 | 2.52 | 1.07 | 1.94 | 5.53 | Os resultados da análise química apresentaram uma retenção do produto inferior ao padrão mínimo exigido pela norma ABNT NBR 16143
| UFV-M-512 | Finalizada |  |  | 2025-11-13 | 2025-11-17 | 2025-11-28 | Agroflorestal Hilebrand LTDA ME | Monte Carmelo | MG | Madeira | fazendacachoeirinha2014@gmail.com | CCA-C | Bagueta | Sem identificação | Diâmetro 08 a 10 | [6 empty] | Mourões | 6.5 | NBR 16143 | 2 | Profunda e irregular | Indica a penetração profunda, mas desuniforme em toda a extensão do alburno. | [26 empty] | 0.608 | 608 | 0.721 | 0.289 | 0.53 | 1.54 | 46.8 | 18.8 | 34.4 | 100 | 4.38 | 1.76 | 3.22 | 9.36 | Os resultados da análise química apresentaram uma retenção do produto de acordo com o padrão mínimo exigido pela norma ABNT NBR 16143
| UFV-M-513 | Finalizada |  |  | 2025-11-13 | 2025-11-17 | 2025-11-28 | Agroflorestal Hilebrand LTDA ME | Monte Carmelo | MG | Madeira | fazendacachoeirinha2014@gmail.com | CCA-C | Bagueta | Sem identificação | Diâmetro 10 a 12 cm | [6 empty] | Mourões | 6.5 | NBR 16143 | 3 | Parcial e regular | Indica a penetração uniforme, mas não total pela extensão do alburno. | [26 empty] | 0.653 | 653 | 0.412 | 0.144 | 0.243 | 0.799 | 51.6 | 18 | 30.4 | 100 | 2.69 | 0.94 | 1.59 | 5.22 | Os resultados da análise química apresentaram uma retenção do produto inferior ao padrão mínimo exigido pela norma ABNT NBR 16143
| UFV-M-514 | Finalizada |  |  | 2025-11-13 | 2025-11-17 | 2025-11-28 | Voltolini Madeiras Tratadas | Navegantes | SC | Madeira |  | CCA-C | Serrado 15 cm | Pinus | 01-10-25 | [6 empty] | Outros - Solo | 6.5 | NBR 16143 | 2 | Profunda e irregular | Indica a penetração profunda, mas desuniforme em toda a extensão do alburno. | [26 empty] | 0.401 | 401 | 1.047 | 0.313 | 0.598 | 1.958 | 53.5 | 16 | 30.5 | 100 | 4.2 | 1.26 | 2.4 | 7.86 | Os resultados da análise química apresentaram uma retenção do produto de acordo com o padrão mínimo exigido pela norma ABNT NBR 16143
| UFV-M-515 | Finalizada |  |  | 2025-11-13 | 2025-11-17 | 2025-11-28 | Voltolini Madeiras Tratadas | Navegantes | SC | Madeira |  | CCA-C | Serrado 15 cm | Pinus | 02-10-25 | [6 empty] | Outros - Solo | 6.5 | NBR 16143 | 2 | Profunda e irregular | Indica a penetração profunda, mas desuniforme em toda a extensão do alburno. | [26 empty] | 0.524 | 524 | 1.12 | 0.391 | 0.758 | 2.269 | 49.4 | 17.2 | 33.4 | 100 | 5.87 | 2.05 | 3.97 | 11.89 | Os resultados da análise química apresentaram uma retenção do produto de acordo com o padrão mínimo exigido pela norma ABNT NBR 16143
| UFV-M-516 | Finalizada |  |  | 2025-11-13 | 2025-11-17 | 2025-11-28 | Voltolini Madeiras Tratadas | Navegantes | SC | Madeira |  | CCA-C | Serrado 15 cm | Pinus | 03-10-25 | [6 empty] | Outros - Suspenso | 4 | NBR 16143 | 2 | Profunda e irregular | Indica a penetração profunda, mas desuniforme em toda a extensão do alburno. | [26 empty] | 0.556 | 556 | 0.472 | 0.197 | 0.381 | 1.05 | 45 | 18.7 | 36.3 | 100 | 2.62 | 1.1 | 2.12 | 5.84 | Os resultados da análise química apresentaram uma retenção do produto de acordo com o padrão mínimo exigido pela norma ABNT NBR 16143
| UFV-M-517 | Finalizada |  |  | 2025-11-13 | 2025-11-17 | 2025-11-28 | Voltolini Madeiras Tratadas | Navegantes | SC | Madeira |  | CCA-C | Serrado 15 cm | Pinus | 04-10-25 | [6 empty] | Outros - Suspenso | 4 | NBR 16143 | 3 | Parcial e regular | Indica a penetração uniforme, mas não total pela extensão do alburno. | [26 empty] | 0.61 | 610 | 0.261 | 0.11 | 0.241 | 0.612 | 42.7 | 18 | 39.3 | 100 | 1.59 | 0.67 | 1.47 | 3.73 | Os resultados da análise química apresentaram uma retenção do produto inferior ao padrão mínimo exigido pela norma ABNT NBR 16143
| UFV-M-518 | Finalizada |  |  | 2025-11-13 | 2025-11-17 | 2025-11-28 | Voltolini Madeiras Tratadas | Navegantes | SC | Madeira |  | CCA-C | Serrado 15 cm | Pinus | 05-10-25 | [6 empty] | Outros - Suspenso | 4 | NBR 16143 | 3 | Parcial e regular | Indica a penetração uniforme, mas não total pela extensão do alburno. | [26 empty] | 0.401 | 401 | 0.249 | 0.172 | 0.175 | 0.596 | 41.8 | 28.9 | 29.3 | 100 | 1 | 0.69 | 0.7 | 2.39 | Os resultados da análise química apresentaram uma retenção do produto inferior ao padrão mínimo exigido pela norma ABNT NBR 16143
| UFV-M-519 | Finalizada |  |  | 2025-11-13 | 2025-11-17 | 2025-11-28 | Santa Rita Madeiras LTDA | Paulo Lopes | SC | Madeira | financeiro@santaritamadeiras.com | CCA-C | Torete | Pinus | 1 | [6 empty] | Outros - Solo | 6.5 | NBR 16143 | 1 | Profunda e regular | Indica a penetração profunda e uniforme em toda a extensão do alburno. | [26 empty] | 0.524 | 524 | 1.138 | 0.341 | 0.858 | 2.337 | 48.7 | 14.6 | 36.7 | 100 | 5.96 | 1.79 | 4.5 | 12.25 | Os resultados da análise química apresentaram uma retenção do produto de acordo com o padrão mínimo exigido pela norma ABNT NBR 16143
| UFV-M-520 | Finalizada |  |  | 2025-11-13 | 2025-11-17 | 2025-11-28 | Santa Rita Madeiras LTDA | Paulo Lopes | SC | Madeira | financeiro@santaritamadeiras.com | CCA-C | Torete | Pinus | 2 | [6 empty] | Outros - Solo | 6.5 | NBR 16143 | 2 | Profunda e irregular | Indica a penetração profunda, mas desuniforme em toda a extensão do alburno. | [26 empty] | 0.375 | 375 | 1.254 | 0.315 | 0.673 | 2.242 | 55.9 | 14 | 30.1 | 100 | 4.7 | 1.18 | 2.52 | 8.4 | Os resultados da análise química apresentaram uma retenção do produto de acordo com o padrão mínimo exigido pela norma ABNT NBR 16143
| UFV-M-521 | Finalizada |  |  | 2025-11-13 | 2025-11-17 | 2025-11-28 | Vinicius Aguiar de Azevedo | Teresópolis | RJ | Madeira |  | CCA-C | Torete | Sem identificação | Sem identificação | [6 empty] | Mourões | 6.5 | NBR 16143 | 2 | Profunda e irregular | Indica a penetração profunda, mas desuniforme em toda a extensão do alburno. | [26 empty] | 0.612 | 612 | 0.625 | 0.268 | 0.49 | 1.383 | 45.2 | 19.4 | 35.4 | 100 | 3.83 | 1.64 | 3 | 8.47 | Os resultados da análise química apresentaram uma retenção do produto de acordo com o padrão mínimo exigido pela norma ABNT NBR 16143
| UFV-M-522 | Finalizada |  |  | 2025-11-26 | 2025-11-28 | 2025-12-08 | Madimune | Coxim | MS | Madeira | madimunecoxim@gmail.com | CCA-C | Bagueta | Eucalyptus | 31/25 | [6 empty] | Mourões | 6.5 | NBR 16143 | 2 | Profunda e irregular | Indica a penetração profunda, mas desuniforme em toda a extensão do alburno. | [26 empty] | 0.637 | 637 | 0.61 | 0.269 | 0.388 | 1.267 | 48.2 | 21.2 | 30.6 | 100 | 3.89 | 1.71 | 2.47 | 8.07 | Os resultados da análise química apresentaram uma retenção do produto de acordo com o padrão mínimo exigido pela norma ABNT NBR 16143
| UFV-M-523 | Finalizada |  |  | 2025-11-26 | 2025-11-28 | 2025-12-08 | Bital Agro | Urbano Santos | MA | Madeira | adm@bitalagro.com.br | CCA-C | Bagueta | Eucalyptus | T134 17/10/25 10x12 | [6 empty] | Estacas - Suspenso | 4 | NBR 16143 | 2 | Profunda e irregular | Indica a penetração profunda, mas desuniforme em toda a extensão do alburno. | [26 empty] | 0.877 | 877 | 0.404 | 0.192 | 0.404 | 1 | 40.4 | 19.2 | 40.4 | 100 | 3.54 | 1.68 | 3.54 | 8.76 | Os resultados da análise química apresentaram uma retenção do produto de acordo com o padrão mínimo exigido pela norma ABNT NBR 16143
| UFV-M-524 | Finalizada |  |  | 2025-11-26 | 2025-11-28 | 2025-12-08 | Bital Agro | Urbano Santos | MA | Madeira | adm@bitalagro.com.br | CCA-C | Bagueta | Eucalyptus | T133 16/10/25 10x12 01 | [6 empty] | Estacas - Suspenso | 4 | NBR 16143 | 3 | Parcial e regular | Indica a penetração uniforme, mas não total pela extensão do alburno. | [26 empty] | 0.852 | 852 | 0.229 | 0.083 | 0.144 | 0.456 | 50.2 | 18.1 | 31.7 | 100 | 1.95 | 0.71 | 1.23 | 3.89 | Os resultados da análise química apresentaram uma retenção do produto inferior ao padrão mínimo exigido pela norma ABNT NBR 16143
| UFV-M-525 | Finalizada |  |  | 2025-11-26 | 2025-11-28 | 2025-12-08 | Bital Agro | Urbano Santos | MA | Madeira | adm@bitalagro.com.br | CCA-C | Bagueta | Eucalyptus | T149 27/10/25 6x8 | [6 empty] | Estacas - Suspenso | 4 | NBR 16143 | 2 | Profunda e irregular | Indica a penetração profunda, mas desuniforme em toda a extensão do alburno. | [26 empty] | 0.811 | 811 | 0.238 | 0.108 | 0.207 | 0.553 | 43 | 19.5 | 37.5 | 100 | 1.93 | 0.88 | 1.68 | 4.49 | Os resultados da análise química apresentaram uma retenção do produto de acordo com o padrão mínimo exigido pela norma ABNT NBR 16143
| UFV-M-526 | Finalizada |  |  | 2025-11-26 | 2025-11-28 | 2025-12-08 | Bital Agro | Urbano Santos | MA | Madeira | adm@bitalagro.com.br | CCA-C | Bagueta | Eucalyptus | T146 24/10/25 10x12 | [6 empty] | Estacas - Suspenso | 4 | NBR 16143 | 2 | Profunda e irregular | Indica a penetração profunda, mas desuniforme em toda a extensão do alburno. | [26 empty] | 0.77 | 770 | 0.339 | 0.134 | 0.296 | 0.769 | 44 | 17.5 | 38.5 | 100 | 2.61 | 1.03 | 2.28 | 5.92 | Os resultados da análise química apresentaram uma retenção do produto de acordo com o padrão mínimo exigido pela norma ABNT NBR 16143
| UFV-M-527 | Finalizada |  |  | 2025-11-26 | 2025-11-28 | 2025-12-08 | Bital Agro | Urbano Santos | MA | Madeira | adm@bitalagro.com.br | CCA-C | Bagueta | Eucalyptus | T133 16/10/25 10x12 02 | [6 empty] | Estacas - Suspenso | 4 | NBR 16143 | 2 | Profunda e irregular | Indica a penetração profunda, mas desuniforme em toda a extensão do alburno. | [26 empty] | 0.835 | 835 | 0.207 | 0.125 | 0.215 | 0.547 | 37.9 | 22.8 | 39.3 | 100 | 1.73 | 1.04 | 1.8 | 4.57 | Os resultados da análise química apresentaram uma retenção do produto de acordo com o padrão mínimo exigido pela norma ABNT NBR 16143
| UFV-M-528 | Finalizada |  |  | 2025-11-26 | 2025-11-28 | 2025-12-08 | Immergrun Construções Inteligentes | Araucária | PR | Madeira | cleriston@immergrun.com.br | CCA-C | Bagueta | Pinus | LC-205632-B | [6 empty] | Outros - Suspenso | 4 | NBR 16143 | 2 | Profunda e irregular | Indica a penetração profunda, mas desuniforme em toda a extensão do alburno. | [26 empty] | 0.551 | 551 | 0.422 | 0.177 | 0.329 | 0.928 | 45.5 | 19.1 | 35.4 | 100 | 2.33 | 0.98 | 1.81 | 5.12 | Os resultados da análise química apresentaram uma retenção do produto de acordo com o padrão mínimo exigido pela norma ABNT NBR 16143
| UFV-M-529 | Finalizada |  |  | 2025-11-26 | 2025-11-28 | 2025-12-08 | Immergrun Construções Inteligentes | Araucária | PR | Madeira | cleriston@immergrun.com.br | CCA-C | Bagueta | Pinus | LC-10090-D | [6 empty] | Outros - Suspenso | 4 | NBR 16143 | 2 | Profunda e irregular | Indica a penetração profunda, mas desuniforme em toda a extensão do alburno. | [26 empty] | 0.607 | 607 | 0.547 | 0.183 | 0.352 | 1.082 | 50.5 | 16.9 | 32.6 | 100 | 3.32 | 1.11 | 2.14 | 6.57 | Os resultados da análise química apresentaram uma retenção do produto de acordo com o padrão mínimo exigido pela norma ABNT NBR 16143
| UFV-M-530 | Finalizada |  |  | 2025-11-26 | 2025-11-28 | 2025-12-08 | Immergrun Construções Inteligentes | Araucária | PR | Madeira | cleriston@immergrun.com.br | CCA-C | Bagueta | Pinus | LC-9778-B | [6 empty] | Outros - Suspenso | 4 | NBR 16143 | 3 | Parcial e regular | Indica a penetração uniforme, mas não total pela extensão do alburno. | [26 empty] | 0.593 | 593 | 0.328 | 0.137 | 0.219 | 0.684 | 48 | 20 | 32 | 100 | 1.95 | 0.81 | 1.3 | 4.06 | Os resultados da análise química apresentaram uma retenção do produto de acordo com o padrão mínimo exigido pela norma ABNT NBR 16143
| UFV-M-531 | Finalizada |  |  | 2025-11-26 | 2025-11-28 | 2025-12-08 | Immergrun Construções Inteligentes | Araucária | PR | Madeira | cleriston@immergrun.com.br | CCA-C | Bagueta | Pinus | LC-10248-B | [6 empty] | Outros - Suspenso | 4 | NBR 16143 | 3 | Parcial e regular | Indica a penetração uniforme, mas não total pela extensão do alburno. | [26 empty] | 0.556 | 556 | 0.336 | 0.141 | 0.229 | 0.706 | 47.6 | 20 | 32.4 | 100 | 1.87 | 0.78 | 1.27 | 3.92 | Os resultados da análise química apresentaram uma retenção do produto inferior ao padrão mínimo exigido pela norma ABNT NBR 16143
| UFV-M-532 | Finalizada |  |  | 2025-11-26 | 2025-11-28 | 2025-12-08 | Immergrun Construções Inteligentes | Araucária | PR | Madeira | cleriston@immergrun.com.br | CCA-C | Bagueta | Pinus | LC-59249 | [6 empty] | Outros - Suspenso | 4 | NBR 16143 | 3 | Parcial e regular | Indica a penetração uniforme, mas não total pela extensão do alburno. | [26 empty] | 0.553 | 553 | 0.381 | 0.167 | 0.22 | 0.768 | 49.7 | 21.7 | 28.6 | 100 | 2.11 | 0.92 | 1.22 | 4.25 | Os resultados da análise química apresentaram uma retenção do produto de acordo com o padrão mínimo exigido pela norma ABNT NBR 16143
| UFV-M-533 | Finalizada |  |  | 2025-11-26 | 2025-11-28 | 2025-12-08 | Cocamar Cooperativa Agroindustrial | Presidente Castelo Branco | PR | Madeira | valdomiro.pine@cocamar.com.br | CCA-C | Torete | Eucalyptus | Eduardo Aziz Haik | [6 empty] | Mourões | 6.5 | NBR 16143 | 3 | Parcial e regular | Indica a penetração uniforme, mas não total pela extensão do alburno. | [26 empty] | 0.678 | 678 | 0.221 | 0.108 | 0.24 | 0.569 | 38.8 | 19 | 42.2 | 100 | 1.5 | 0.73 | 1.63 | 3.86 | Os resultados da análise química apresentaram uma retenção do produto inferior ao padrão mínimo exigido pela norma ABNT NBR 16143
| UFV-M-534 | Finalizada |  |  | 2025-11-02 | 2025-11-02 | 2025-12-08 | DJ Comercio Transporte e Serviçoes | Parapeba | MG | Madeira | contato@valexmadeiras.com.br | CCA-C | Bagueta | Eucalyptus | Mourão 10x12-2.20mt | [6 empty] | Mourões | 6.5 | NBR 16143 | 2 | Profunda e irregular | Indica a penetração profunda, mas desuniforme em toda a extensão do alburno. | [26 empty] | 0.64 | 640 | 0.519 | 0.235 | 0.434 | 1.188 | 43.7 | 19.8 | 36.5 | 100 | 3.32 | 1.5 | 2.78 | 7.6 | Os resultados da análise química apresentaram uma retenção do produto de acordo com o padrão mínimo exigido pela norma ABNT NBR 16143
| UFV-M-535 | Finalizada |  |  | 2025-12-02 | 2025-12-03 | 2025-12-08 | Madimune | Coxim | MS | Madeira | madimunecoxim@gmail.com | CCA-C | Bagueta | Eucalyptus | 32/25 | [6 empty] | Mourões | 6.5 | NBR 16143 | 2 | Profunda e irregular | Indica a penetração profunda, mas desuniforme em toda a extensão do alburno. | [26 empty] | 0.895 | 895 | 0.314 | 0.184 | 0.352 | 0.85 | 36.9 | 21.6 | 41.5 | 100 | 2.81 | 1.65 | 3.15 | 7.61 | Os resultados da análise química apresentaram uma retenção do produto de acordo com o padrão mínimo exigido pela norma ABNT NBR 16143
| UFV-M-536 | Finalizada |  |  | 2025-12-02 | 2025-12-03 | 2025-12-08 | Vida Longa Masdeiras Tratadas | Taio | SC | Madeira | vendas@vidalonga.ind.br | CCA-C | Bagueta | Eucalyptus | Teylor | [6 empty] | Mourões | 6.5 | NBR 16143 | 2 | Profunda e irregular | Indica a penetração profunda, mas desuniforme em toda a extensão do alburno. | [26 empty] | 0.62 | 620 | 0.468 | 0.182 | 0.306 | 0.956 | 49 | 19.1 | 31.9 | 100 | 2.9 | 1.13 | 1.9 | 5.93 | Os resultados da análise química apresentaram uma retenção do produto inferior ao padrão mínimo exigido pela norma ABNT NBR 16143
| UFV-M-537 | Finalizada |  |  | 2025-12-02 | 2025-12-03 | 2025-12-08 | Vida Longa Masdeiras Tratadas | Taio | SC | Madeira | vendas@vidalonga.ind.br | CCA-C | Bagueta | Eucalyptus | L Teylor | [6 empty] | Mourões | 6.5 | NBR 16143 | 1 | Profunda e regular | Indica a penetração profunda e uniforme em toda a extensão do alburno. | [26 empty] | 0.475 | 475 | 2.243 | 0.384 | 0.823 | 3.45 | 63.8 | 11.3 | 24.9 | 100 | 10.65 | 1.82 | 3.91 | 16.38 | Os resultados da análise química apresentaram uma retenção do produto de acordo com o padrão mínimo exigido pela norma ABNT NBR 16143
| UFV-M-538 | Finalizada |  |  | 2025-12-02 | 2025-12-03 | 2025-12-08 | Vida Longa Masdeiras Tratadas | Taio | SC | Madeira | vendas@vidalonga.ind.br | CCA-C | Bagueta | Eucalyptus | Furadinha | [6 empty] | Mourões | 6.5 | NBR 16143 | 1 | Profunda e regular | Indica a penetração profunda e uniforme em toda a extensão do alburno. | [26 empty] | 0.636 | 636 | 0.532 | 0.22 | 0.404 | 1.156 | 46 | 19 | 35 | 100 | 3.38 | 1.4 | 2.57 | 7.35 | Os resultados da análise química apresentaram uma retenção do produto de acordo com o padrão mínimo exigido pela norma ABNT NBR 16143
| UFV-M-539 | Finalizada |  |  | 2025-12-02 | 2025-12-03 | 2025-12-08 | A.B.Empreendimentos LTDA | Urbano Santos | MA | Madeira | adm@bitalagro.com.br | CCA-C | Bagueta | Eucalyptus | T152 31/10/25 Test 02 | [6 empty] | Estacas - Suspenso | 4 | NBR 16143 | 3 | Parcial e regular | Indica a penetração uniforme, mas não total pela extensão do alburno. | [26 empty] | 0.821 | 821 | 0.263 | 0.111 | 0.203 | 0.577 | 45.5 | 19.2 | 35.3 | 100 | 2.16 | 0.91 | 1.67 | 4.74 | Os resultados da análise química apresentaram uma retenção do produto de acordo com o padrão mínimo exigido pela norma ABNT NBR 16143
| UFV-M-540 | Finalizada |  |  | 2025-12-02 | 2025-12-03 | 2025-12-08 | A.B.Empreendimentos LTDA | Urbano Santos | MA | Madeira | adm@bitalagro.com.br | CCA-C | Bagueta | Eucalyptus | T168 11/11/25 Test 01 | [6 empty] | Estacas - Suspenso | 4 | NBR 16143 | 2 | Profunda e irregular | Indica a penetração profunda, mas desuniforme em toda a extensão do alburno. | [26 empty] | 0.861 | 861 | 0.285 | 0.111 | 0.231 | 0.627 | 45.5 | 17.7 | 36.8 | 100 | 2.45 | 0.96 | 1.99 | 5.4 | Os resultados da análise química apresentaram uma retenção do produto de acordo com o padrão mínimo exigido pela norma ABNT NBR 16143
| UFV-M-541 | Finalizada |  |  | 2025-12-02 | 2025-12-03 | 2025-12-08 | A.B.Empreendimentos LTDA | Urbano Santos | MA | Madeira | adm@bitalagro.com.br | CCA-C | Bagueta | Eucalyptus | T168 11/11/25 Test 02 | [6 empty] | Estacas - Suspenso | 4 | NBR 16143 | 3 | Parcial e regular | Indica a penetração uniforme, mas não total pela extensão do alburno. | [26 empty] | 0.838 | 838 | 0.235 | 0.08 | 0.168 | 0.483 | 48.6 | 16.6 | 34.8 | 100 | 1.97 | 0.67 | 1.41 | 4.05 | Os resultados da análise química apresentaram uma retenção do produto de acordo com o padrão mínimo exigido pela norma ABNT NBR 16143
| UFV-M-542 | Finalizada |  |  | 2025-12-02 | 2025-12-03 | 2025-12-08 | A.B.Empreendimentos LTDA | Urbano Santos | MA | Madeira | adm@bitalagro.com.br | CCA-C | Bagueta | Eucalyptus | T165 10/11/25 Test 01 | [6 empty] | Estacas - Suspenso | 4 | NBR 16143 | 2 | Profunda e irregular | Indica a penetração profunda, mas desuniforme em toda a extensão do alburno. | [26 empty] | 0.834 | 834 | 0.309 | 0.146 | 0.262 | 0.717 | 43 | 20.4 | 36.6 | 100 | 2.58 | 1.22 | 2.19 | 5.99 | Os resultados da análise química apresentaram uma retenção do produto de acordo com o padrão mínimo exigido pela norma ABNT NBR 16143
| UFV-M-543 | Finalizada |  |  | 2025-12-02 | 2025-12-03 | 2025-12-08 | A.B.Empreendimentos LTDA | Urbano Santos | MA | Madeira | adm@bitalagro.com.br | CCA-C | Bagueta | Eucalyptus | T152 31/10/25 Test 01 | [6 empty] | Estacas - Suspenso | 4 | NBR 16143 | 3 | Parcial e regular | Indica a penetração uniforme, mas não total pela extensão do alburno. | [26 empty] | 0.641 | 641 | 0.322 | 0.155 | 0.268 | 0.745 | 43.2 | 20.8 | 36 | 100 | 2.06 | 0.99 | 1.72 | 4.77 | Os resultados da análise química apresentaram uma retenção do produto de acordo com o padrão mínimo exigido pela norma ABNT NBR 16143
| UFV-M-544 | Finalizada |  |  | 2025-12-02 | 2025-12-03 | 2025-12-08 | A.B.Empreendimentos LTDA | Urbano Santos | MA | Madeira | adm@bitalagro.com.br | CCA-C | Bagueta | Eucalyptus | T165 10/11/25 Test 02 | [6 empty] | Estacas - Suspenso | 4 | NBR 16143 | 2 | Profunda e irregular | Indica a penetração profunda, mas desuniforme em toda a extensão do alburno. | [26 empty] | 0.902 | 902 | 0.273 | 0.111 | 0.224 | 0.608 | 44.9 | 18.2 | 36.9 | 100 | 2.46 | 1 | 2.02 | 5.48 | Os resultados da análise química apresentaram uma retenção do produto de acordo com o padrão mínimo exigido pela norma ABNT NBR 16143
| UFV-M-545 | Finalizada |  |  | 2025-12-09 | 2025-12-10 | 2025-12-17 | Aroeira Tratamento de Madeiras LTDA | Araraquara | SP | Madeira | aroira.horlando@gmail.com | CCA-C | Bagueta | Eucalyptus | 8/10-5m | [6 empty] | Mourões | 6.5 | NBR 16143 | 2 | Profunda e irregular | Indica a penetração profunda, mas desuniforme em toda a extensão do alburno. | [26 empty] | 0.942 | 942 | 0.335 | 0.155 | 0.316 | 0.806 | 41.6 | 19.2 | 39.2 | 100 | 3.16 | 1.46 | 2.98 | 7.6 | Os resultados da análise química apresentaram uma retenção do produto de acordo com o padrão mínimo exigido pela norma ABNT NBR 16143
| UFV-M-546 | Finalizada |  |  | 2025-12-09 | 2025-12-10 | 2025-12-17 | Aroeira Tratamento de Madeiras LTDA | Araraquara | SP | Madeira | aroira.horlando@gmail.com | CCA-C | Bagueta | Eucalyptus | Poste 11L | [6 empty] | Postes | 9.6 | NBR 16143 | 2 | Profunda e irregular | Indica a penetração profunda, mas desuniforme em toda a extensão do alburno. | [26 empty] | 0.925 | 925 | 0.384 | 0.189 | 0.368 | 0.941 | 40.8 | 20.1 | 39.1 | 100 | 3.55 | 1.75 | 3.4 | 8.7 | Os resultados da análise química apresentaram uma retenção do produto inferior ao padrão mínimo exigido pela norma ABNT NBR 16143
| UFV-M-547 | Finalizada |  |  | 2025-12-09 | 2025-12-10 | 2025-12-17 | Aroeira Tratamento de Madeiras LTDA | Araraquara | SP | Madeira | aroira.horlando@gmail.com | CCA-C | Bagueta | Eucalyptus | 12/14-2,20m | [6 empty] | Mourões | 6.5 | NBR 16143 | 3 | Parcial e regular | Indica a penetração uniforme, mas não total pela extensão do alburno. | [26 empty] | 0.996 | 996 | 0.257 | 0.118 | 0.265 | 0.64 | 40.1 | 18.5 | 41.4 | 100 | 2.56 | 1.18 | 2.64 | 6.38 | Os resultados da análise química apresentaram uma retenção do produto inferior ao padrão mínimo exigido pela norma ABNT NBR 16143
| UFV-M-548 | Finalizada |  |  | 2025-12-09 | 2025-12-10 | 2025-12-17 | Aroeira Tratamento de Madeiras LTDA | Araraquara | SP | Madeira | aroira.horlando@gmail.com | CCA-C | Bagueta | Eucalyptus | 20/22-5m | [6 empty] | Postes | 9.6 | NBR 16143 | 3 | Parcial e regular | Indica a penetração uniforme, mas não total pela extensão do alburno. | [26 empty] | 0.996 | 996 | 0.22 | 0.126 | 0.272 | 0.618 | 35.6 | 20.4 | 44 | 100 | 2.19 | 1.25 | 2.71 | 6.15 | Os resultados da análise química apresentaram uma retenção do produto inferior ao padrão mínimo exigido pela norma ABNT NBR 16143
| UFV-M-549 | Finalizada |  |  | 2025-12-09 | 2025-12-10 | 2025-12-17 | Aroeira Tratamento de Madeiras LTDA | Araraquara | SP | Madeira | aroira.horlando@gmail.com | CCA-C | Bagueta | Eucalyptus | 22/24-4,00m | [6 empty] | Postes | 9.6 | NBR 16143 | 2 | Profunda e irregular | Indica a penetração profunda, mas desuniforme em toda a extensão do alburno. | [26 empty] | 0.922 | 922 | 0.308 | 0.166 | 0.348 | 0.822 | 37.5 | 20.1 | 42.4 | 100 | 2.84 | 1.53 | 3.21 | 7.58 | Os resultados da análise química apresentaram uma retenção do produto inferior ao padrão mínimo exigido pela norma ABNT NBR 16143
| UFV-M-550 | Finalizada |  |  | 2025-12-11 | 2025-12-12 | 2025-12-18 | Clave Madeira Tratadas | Nova Erechim | SC | Madeira | eucatrat.com.br | CCA-C | Bagueta | Sem identificação | 10x12x02,20 CA Concetração 1,66% CI=14024 | [6 empty] | Estacas - Solo | 6.5 | NBR 16143 | 3 | Parcial e regular | Indica a penetração uniforme, mas não total pela extensão do alburno. | [26 empty] | 0.71 | 710 | 0.795 | 0.323 | 0.693 | 1.811 | 43.9 | 17.8 | 38.3 | 100 | 5.64 | 2.29 | 4.92 | 12.85 | Os resultados da análise química apresentaram uma retenção do produto de acordo com o padrão mínimo exigido pela norma ABNT NBR 16143
| UFV-M-551 | Finalizada |  |  | 2025-12-11 | 2025-12-12 | 2025-12-18 | CR Madeiras Tratadas LTDA | Iguatemi | MS | Madeira | crmadeiratratada@hotmail.com | CCA-C | Bagueta | Eucalyptus | 1342/25 | [6 empty] | Estacas - Solo | 6.5 | NBR 16143 | 3 | Parcial e regular | Indica a penetração uniforme, mas não total pela extensão do alburno. | [26 empty] | 0.944 | 944 | 0.226 | 0.085 | 0.201 | 0.512 | 44.1 | 16.6 | 39.3 | 100 | 2.13 | 0.8 | 1.9 | 4.83 | Os resultados da análise química apresentaram uma retenção do produto inferior ao padrão mínimo exigido pela norma ABNT NBR 16143
| UFV-M-552 | Finalizada |  |  | 2025-12-11 | 2025-12-12 | 2025-12-18 | CR Madeiras Tratadas LTDA | Iguatemi | MS | Madeira | crmadeiratratada@hotmail.com | CCA-C | Bagueta | Eucalyptus | 1323/25 | [6 empty] | Estacas - Solo | 6.5 | NBR 16143 | 4 | Parcial e irregular | Indica a penetração desuniforme e não total pela extensão do alburno. | [26 empty] | 0.933 | 933 | 0.198 | 0.069 | 0.137 | 0.404 | 49 | 17.2 | 33.8 | 100 | 1.85 | 0.64 | 1.28 | 3.77 | Os resultados da análise química apresentaram uma retenção do produto inferior ao padrão mínimo exigido pela norma ABNT NBR 16143
| UFV-M-553 | Finalizada |  |  | 2025-12-11 | 2025-12-12 | 2025-12-18 | CR Madeiras Tratadas LTDA | Iguatemi | MS | Madeira | crmadeiratratada@hotmail.com | CCA-C | Bagueta | Eucalyptus | 1318/25 | [6 empty] | Estacas - Solo | 6.5 | NBR 16143 | 4 | Parcial e irregular | Indica a penetração desuniforme e não total pela extensão do alburno. | [26 empty] | 0.932 | 932 | 0.171 | 0.093 | 0.167 | 0.431 | 39.7 | 21.6 | 38.7 | 100 | 1.59 | 0.87 | 1.56 | 4.02 | Os resultados da análise química apresentaram uma retenção do produto inferior ao padrão mínimo exigido pela norma ABNT NBR 16143
| UFV-M-554 | Finalizada |  |  | 2025-12-11 | 2025-12-12 | 2025-12-18 | CR Madeiras Tratadas LTDA | Iguatemi | MS | Madeira | crmadeiratratada@hotmail.com | CCA-C | Bagueta | Eucalyptus | 1330/25 | [6 empty] | Mourões | 6.5 | NBR 16143 | 3 | Parcial e regular | Indica a penetração uniforme, mas não total pela extensão do alburno. | [26 empty] | 0.904 | 904 | 0.296 | 0.112 | 0.26 | 0.668 | 44.4 | 16.7 | 38.9 | 100 | 2.68 | 1.01 | 2.35 | 6.04 | Os resultados da análise química apresentaram uma retenção do produto inferior ao padrão mínimo exigido pela norma ABNT NBR 16143
| UFV-M-555 | Finalizada |  |  | 2025-12-11 | 2025-12-12 | 2025-12-18 | Madeiras Status LTDA | Igrejinha | RS | Madeira | diego@status.combr | CCA-C | Serrado 15 cm | Sem identificação | Amostra 01 | [6 empty] | Mourões | 6.5 | NBR 16143 | 1 | Profunda e regular | Indica a penetração profunda e uniforme em toda a extensão do alburno. | [26 empty] | 0.572 | 572 | 0.689 | 0.305 | 0.671 | 1.665 | 41.4 | 18.3 | 40.3 | 100 | 3.94 | 1.74 | 3.84 | 9.52 | Os resultados da análise química apresentaram uma retenção do produto de acordo com o padrão mínimo exigido pela norma ABNT NBR 16143
| UFV-M-556 | Finalizada |  |  | 2025-12-11 | 2025-12-12 | 2025-12-18 | Madeiras Status LTDA | Igrejinha | RS | Madeira | diego@status.combr | CCA-C | Serrado 15 cm | Sem identificação | Amostra 02 | [6 empty] | Mourões | 6.5 | NBR 16143 | 1 | Profunda e regular | Indica a penetração profunda e uniforme em toda a extensão do alburno. | [26 empty] | 0.554 | 554 | 0.755 | 0.307 | 0.698 | 1.76 | 42.9 | 17.4 | 39.7 | 100 | 4.18 | 1.7 | 3.87 | 9.75 | Os resultados da análise química apresentaram uma retenção do produto de acordo com o padrão mínimo exigido pela norma ABNT NBR 16143
| UFV-M-557 | Finalizada |  |  | 2025-12-11 | 2025-12-12 | 2025-12-18 | Madeiras Status LTDA | Igrejinha | RS | Madeira | diego@status.combr | CCA-C | Serrado 15 cm | Sem identificação | Amostra 03 | [6 empty] | Mourões | 6.5 | NBR 16143 | 1 | Profunda e regular | Indica a penetração profunda e uniforme em toda a extensão do alburno. | [26 empty] | 0.555 | 555 | 0.874 | 0.334 | 0.777 | 1.985 | 44 | 16.9 | 39.1 | 100 | 4.85 | 1.85 | 4.31 | 11.01 | Os resultados da análise química apresentaram uma retenção do produto de acordo com o padrão mínimo exigido pela norma ABNT NBR 16143
| UFV-M-558 | Finalizada |  |  | 2025-12-11 | 2025-12-12 | 2025-12-18 | Madeiras Status LTDA | Igrejinha | RS | Madeira | diego@status.combr | CCA-C | Serrado 15 cm | Sem identificação | Amostra 04 | [6 empty] | Mourões | 6.5 | NBR 16143 | 1 | Profunda e regular | Indica a penetração profunda e uniforme em toda a extensão do alburno. | [26 empty] | 0.553 | 553 | 0.868 | 0.295 | 0.58 | 1.743 | 49.8 | 16.9 | 33.3 | 100 | 4.8 | 1.63 | 3.21 | 9.64 | Os resultados da análise química apresentaram uma retenção do produto de acordo com o padrão mínimo exigido pela norma ABNT NBR 16143
| UFV-M-559 | Finalizada |  |  | 2025-12-11 | 2025-12-12 | 2025-12-18 | Madeiras Status LTDA | Igrejinha | RS | Madeira | diego@status.combr | CCA-C | Serrado 15 cm | Sem identificação | Amostra 05 | [6 empty] | Mourões | 6.5 | NBR 16143 | 1 | Profunda e regular | Indica a penetração profunda e uniforme em toda a extensão do alburno. | [26 empty] | 0.609 | 609 | 0.909 | 0.346 | 0.775 | 2.03 | 44.8 | 17.1 | 38.1 | 100 | 5.54 | 2.11 | 4.72 | 12.37 | Os resultados da análise química apresentaram uma retenção do produto de acordo com o padrão mínimo exigido pela norma ABNT NBR 16143
| UFV-M-560 | Finalizada |  |  | 2025-12-11 | 2025-12-12 | 2025-12-18 | Madeiras Status LTDA | Igrejinha | RS | Madeira | diego@status.combr | CCA-C | Serrado 15 cm | Sem identificação | Amostra 06 | [6 empty] | Mourões | 6.5 | NBR 16143 | 1 | Profunda e regular | Indica a penetração profunda e uniforme em toda a extensão do alburno. | [26 empty] | 0.563 | 563 | 0.956 | 0.363 | 0.805 | 2.124 | 45 | 17.1 | 37.9 | 100 | 5.38 | 2.04 | 4.53 | 11.95 | Os resultados da análise química apresentaram uma retenção do produto de acordo com o padrão mínimo exigido pela norma ABNT NBR 16143
| UFV-M-561 | Finalizada |  |  | 2025-12-11 | 2025-12-12 | 2025-12-18 | Madeiras Status LTDA | Igrejinha | RS | Madeira | diego@status.combr | CCA-C | Serrado 15 cm | Sem identificação | Amostra 07 | [6 empty] | Mourões | 6.5 | NBR 16143 | 1 | Profunda e regular | Indica a penetração profunda e uniforme em toda a extensão do alburno. | [26 empty] | 0.521 | 521 | 0.933 | 0.357 | 0.806 | 2.096 | 44.5 | 17 | 38.5 | 100 | 4.86 | 1.86 | 4.2 | 10.92 | Os resultados da análise química apresentaram uma retenção do produto de acordo com o padrão mínimo exigido pela norma ABNT NBR 16143
| UFV-M-562 | Finalizada |  |  | 2025-12-11 | 2025-12-12 | 2025-12-18 | Madeiras Status LTDA | Igrejinha | RS | Madeira | diego@status.combr | CCA-C | Serrado 15 cm | Sem identificação | Amostra 08 | [6 empty] | Mourões | 6.5 | NBR 16143 | 1 | Profunda e regular | Indica a penetração profunda e uniforme em toda a extensão do alburno. | [26 empty] | 0.612 | 612 | 0.818 | 0.282 | 0.551 | 1.651 | 49.5 | 17.1 | 33.4 | 100 | 5.01 | 1.73 | 3.37 | 10.11 | Os resultados da análise química apresentaram uma retenção do produto de acordo com o padrão mínimo exigido pela norma ABNT NBR 16143
| UFV-M-563 | Finalizada |  |  | 2025-12-11 | 2025-12-12 | 2025-12-18 | Madeiras Status LTDA | Igrejinha | RS | Madeira | diego@status.combr | CCA-C | Serrado 15 cm | Sem identificação | Amostra 09 | [6 empty] | Mourões | 6.5 | NBR 16143 | 1 | Profunda e regular | Indica a penetração profunda e uniforme em toda a extensão do alburno. | [26 empty] | 0.553 | 553 | 0.81 | 0.345 | 0.757 | 1.912 | 42.4 | 18 | 39.6 | 100 | 4.48 | 1.91 | 4.19 | 10.58 | Os resultados da análise química apresentaram uma retenção do produto de acordo com o padrão mínimo exigido pela norma ABNT NBR 16143
| UFV-M-564 | Finalizada |  |  | 2025-12-11 | 2025-12-12 | 2025-12-18 | Madeiras Status LTDA | Igrejinha | RS | Madeira | diego@status.combr | CCA-C | Serrado 15 cm | Sem identificação | Amostra 10 | [6 empty] | Mourões | 6.5 | NBR 16143 | 1 | Profunda e regular | Indica a penetração profunda e uniforme em toda a extensão do alburno. | [26 empty] | 0.549 | 549 | 0.812 | 0.322 | 0.721 | 1.855 | 43.8 | 17.3 | 38.9 | 100 | 4.46 | 1.77 | 3.96 | 10.19 | Os resultados da análise química apresentaram uma retenção do produto de acordo com o padrão mínimo exigido pela norma ABNT NBR 16143
| UFV-M-565 | Finalizada |  |  | 2025-12-11 | 2025-12-12 | 2025-12-18 | Martinelli Madeiras | Chopinzinho | PR | Madeira | comprasgm01@outlook.com | CCA-C | Bagueta | Eucalyptus | Palanque 15 a 17 x 2200 mm 04 | [6 empty] | Mourões | 6.5 | NBR 16143 | 3 | Parcial e regular | Indica a penetração uniforme, mas não total pela extensão do alburno. | [26 empty] | 0.655 | 655 | 0.543 | 0.258 | 0.501 | 1.302 | 41.7 | 19.8 | 38.5 | 100 | 3.56 | 1.69 | 3.28 | 8.53 | Os resultados da análise química apresentaram uma retenção do produto de acordo com o padrão mínimo exigido pela norma ABNT NBR 16143
| UFV-M-566 | Finalizada |  |  | 2025-12-11 | 2025-12-12 | 2025-12-18 | Martinelli Madeiras | Chopinzinho | PR | Madeira | comprasgm01@outlook.com | CCA-C | Bagueta | Eucalyptus | Mourão 18 a 20 x 3000 mm 05 | [6 empty] | Mourões | 6.5 | NBR 16143 | 3 | Parcial e regular | Indica a penetração uniforme, mas não total pela extensão do alburno. | [26 empty] | 0.61 | 610 | 0.425 | 0.158 | 0.28 | 0.863 | 49.3 | 18.3 | 32.4 | 100 | 2.59 | 0.96 | 1.71 | 5.26 | Os resultados da análise química apresentaram uma retenção do produto inferior ao padrão mínimo exigido pela norma ABNT NBR 16143
| UFV-M-567 | Finalizada |  |  | 2025-12-11 | 2025-12-12 | 2025-12-18 | RM Eucaliptos | Santa Branca | SP | Madeira | rm.eucaliptos@gmail.com | CCA-C | Torete | Sem identificação | Amostra 1 Mourão 6 a 8 | [6 empty] | Mourões | 6.5 | NBR 16143 | 2 | Profunda e irregular | Indica a penetração profunda, mas desuniforme em toda a extensão do alburno. | [26 empty] | 0.6 | 600 | 0.901 | 0.374 | 0.674 | 1.949 | 46.2 | 19.2 | 34.6 | 100 | 5.41 | 2.24 | 4.04 | 11.69 | Os resultados da análise química apresentaram uma retenção do produto de acordo com o padrão mínimo exigido pela norma ABNT NBR 16143
| UFV-M-568 | Finalizada |  |  | 2025-12-11 | 2025-12-12 | 2025-12-18 | RM Eucaliptos | Santa Branca | SP | Madeira | rm.eucaliptos@gmail.com | CCA-C | Torete | Sem identificação | Amostra 2 Mourão 8 a 10 | [6 empty] | Mourões | 6.5 | NBR 16143 | 3 | Parcial e regular | Indica a penetração uniforme, mas não total pela extensão do alburno. | [26 empty] | 0.553 | 553 | 0.329 | 0.155 | 0.355 | 0.839 | 39.2 | 18.5 | 42.3 | 100 | 1.82 | 0.86 | 1.96 | 4.64 | Os resultados da análise química apresentaram uma retenção do produto inferior ao padrão mínimo exigido pela norma ABNT NBR 16143
| UFV-M-569 | Finalizada |  |  | 2025-12-11 | 2025-12-12 | 2025-12-18 | RM Eucaliptos | Santa Branca | SP | Madeira | rm.eucaliptos@gmail.com | CCA-C | Torete | Sem identificação | Amostra 3 Mourão 8 a 10 | [6 empty] | Mourões | 6.5 | NBR 16143 | 1 | Profunda e regular | Indica a penetração profunda e uniforme em toda a extensão do alburno. | [26 empty] | 0.448 | 448 | 1.258 | 0.326 | 0.635 | 2.219 | 56.7 | 14.7 | 28.6 | 100 | 5.64 | 1.46 | 2.84 | 9.94 | Os resultados da análise química apresentaram uma retenção do produto de acordo com o padrão mínimo exigido pela norma ABNT NBR 16143
| UFV-M-570 | Finalizada |  |  | 2025-12-11 | 2025-12-12 | 2025-12-18 | Usina Paulista | Cachoeira Paulista | SP | Madeira | usina@tratanorte.com | CCA-C | Torete | Sem identificação | Amostra 2 Mourão 13 a 16 | [6 empty] | Mourões | 6.5 | NBR 16143 | 2 | Profunda e irregular | Indica a penetração profunda, mas desuniforme em toda a extensão do alburno. | [26 empty] | 0.652 | 652 | 0.313 | 0.169 | 0.218 | 0.7 | 44.8 | 24.1 | 31.1 | 100 | 2.04 | 1.1 | 1.42 | 4.56 | Os resultados da análise química apresentaram uma retenção do produto inferior ao padrão mínimo exigido pela norma ABNT NBR 16143
| UFV-M-571 | Finalizada |  |  | 2025-12-11 | 2025-12-12 | 2025-12-18 | Usina Paulista | Cachoeira Paulista | SP | Madeira | usina@tratanorte.com | CCA-C | Torete | Sem identificação | Amostra 1 Mourão 10 a 12 | [6 empty] | Mourões | 6.5 | NBR 16143 | 2 | Profunda e irregular | Indica a penetração profunda, mas desuniforme em toda a extensão do alburno. | [26 empty] | 0.699 | 699 | 0.507 | 0.232 | 0.337 | 1.076 | 47.1 | 21.6 | 31.3 | 100 | 3.54 | 1.62 | 2.36 | 7.52 | Os resultados da análise química apresentaram uma retenção do produto de acordo com o padrão mínimo exigido pela norma ABNT NBR 16143
| UFV-M-572 | Finalizada |  |  | 2025-12-11 | 2025-12-12 | 2025-12-18 | Usina Araucaria | Cunha | SP | Madeira | fabiana@usinaAraucaria.combr | CCA-C | Serrado 15 cm | Pinus | Amostra 1 - Pinus Dellagnolo | [6 empty] | Deck | 4 | NBR 16143 | 1 | Profunda e regular | Indica a penetração profunda e uniforme em toda a extensão do alburno. | [26 empty] | 0.396 | 396 | 0.592 | 0.229 | 0.45 | 1.271 | 46.6 | 18 | 35.4 | 100 | 2.34 | 0.91 | 1.78 | 5.03 | Os resultados da análise química apresentaram uma retenção do produto de acordo com o padrão mínimo exigido pela norma ABNT NBR 16143
| UFV-M-573 | Finalizada |  |  | 2025-12-11 | 2025-12-12 | 2025-12-18 | Usina Araucaria | Cunha | SP | Madeira | fabiana@usinaAraucaria.combr | CCA-C | Serrado 15 cm | Pinus | Amostra 2 - Pinus Santa Rita | [6 empty] | Deck | 4 | NBR 16143 | 3 | Parcial e regular | Indica a penetração uniforme, mas não total pela extensão do alburno. | [26 empty] | 0.433 | 433 | 0.487 | 0.245 | 0.383 | 1.115 | 43.7 | 22 | 34.3 | 100 | 2.11 | 1.06 | 1.66 | 4.83 | Os resultados da análise química apresentaram uma retenção do produto de acordo com o padrão mínimo exigido pela norma ABNT NBR 16143
| UFV-M-574 | Finalizada |  |  | 2025-12-11 | 2025-12-12 | 2025-12-18 | Usina Araucaria | Cunha | SP | Madeira | fabiana@usinaAraucaria.combr | CCA-C | Serrado 15 cm | Pinus | Amostra 3 - Pinus Santa Rita | [6 empty] | Deck | 4 | NBR 16143 | 2 | Profunda e irregular | Indica a penetração profunda, mas desuniforme em toda a extensão do alburno. | [26 empty] | 0.411 | 411 | 0.377 | 0.189 | 0.355 | 0.921 | 40.9 | 20.6 | 38.5 | 100 | 1.55 | 0.78 | 1.46 | 3.79 | Os resultados da análise química apresentaram uma retenção do produto inferior ao padrão mínimo exigido pela norma ABNT NBR 16143
| UFV-M-575 | Finalizada |  |  | 2025-12-11 | 2025-12-12 | 2025-12-18 | Usina Araucaria | Cunha | SP | Madeira | fabiana@usinaAraucaria.combr | CCA-C | Serrado 15 cm | Pinus | Amostra 2 - Pinus Dellagnolo | [6 empty] | Deck | 4 | NBR 16143 | 1 | Profunda e regular | Indica a penetração profunda e uniforme em toda a extensão do alburno. | [26 empty] | 0.408 | 408 | 0.507 | 0.226 | 0.458 | 1.191 | 42.6 | 19 | 38.4 | 100 | 2.07 | 0.92 | 1.87 | 4.86 | Os resultados da análise química apresentaram uma retenção do produto de acordo com o padrão mínimo exigido pela norma ABNT NBR 16143
| UFV-M-576 | Finalizada |  |  | 2025-12-11 | 2025-12-12 | 2025-12-18 | Usina Araucaria | Cunha | SP | Madeira | fabiana@usinaAraucaria.combr | CCA-C | Torete | Citriodora | Amostra 3 - Citriodora | [6 empty] | Mourões | 6.5 | NBR 16143 | 1 | Profunda e regular | Indica a penetração profunda e uniforme em toda a extensão do alburno. | [26 empty] | 0.794 | 794 | 0.351 | 0.162 | 0.294 | 0.807 | 43.5 | 20.1 | 36.4 | 100 | 2.79 | 1.29 | 2.33 | 6.41 | Os resultados da análise química apresentaram uma retenção do produto inferior ao padrão mínimo exigido pela norma ABNT NBR 16143
| UFV-M-577 | Finalizada |  |  | 2025-12-11 | 2025-12-12 | 2025-12-18 | Usina Araucaria | Cunha | SP | Madeira | fabiana@usinaAraucaria.combr | CCA-C | Torete | Sem identificação | Amostra 4 - Mourão 17 a 20 | [6 empty] | Mourões | 6.5 | NBR 16143 | 3 | Parcial e regular | Indica a penetração uniforme, mas não total pela extensão do alburno. | [26 empty] | 0.779 | 779 | 0.299 | 0.112 | 0.192 | 0.603 | 49.6 | 18.5 | 31.9 | 100 | 2.33 | 0.87 | 1.5 | 4.7 | Os resultados da análise química apresentaram uma retenção do produto inferior ao padrão mínimo exigido pela norma ABNT NBR 16143
| UFV-M-578 | Finalizada |  |  | 2025-12-11 | 2025-12-12 | 2025-12-18 | Usina Araucaria | Cunha | SP | Madeira | fabiana@usinaAraucaria.combr | CCA-C | Torete | Sem identificação | Amostra 5 -Mourão 10 a 13 | [6 empty] | Mourões | 6.5 | NBR 16143 | 2 | Profunda e irregular | Indica a penetração profunda, mas desuniforme em toda a extensão do alburno. | [26 empty] | 0.846 | 846 | 0.322 | 0.107 | 0.217 | 0.646 | 49.8 | 16.6 | 33.6 | 100 | 2.72 | 0.91 | 1.84 | 5.47 | Os resultados da análise química apresentaram uma retenção do produto inferior ao padrão mínimo exigido pela norma ABNT NBR 16143
| UFV-M-579 | Finalizada |  |  | 2025-12-11 | 2025-12-12 | 2025-12-18 | Usina Araucaria | Cunha | SP | Madeira | fabiana@usinaAraucaria.combr | CCA-C | Torete | Citriodora | Amostra 1 Citriodora | [6 empty] | Mourões | 6.5 | NBR 16143 | 2 | Profunda e irregular | Indica a penetração profunda, mas desuniforme em toda a extensão do alburno. | [26 empty] | 0.854 | 854 | 0.369 | 0.106 | 0.244 | 0.719 | 51.4 | 14.7 | 33.9 | 100 | 3.15 | 0.91 | 2.08 | 6.14 | Os resultados da análise química apresentaram uma retenção do produto inferior ao padrão mínimo exigido pela norma ABNT NBR 16143
| UFV-M-580 | Finalizada |  |  | 2025-12-11 | 2025-12-12 | 2025-12-18 | Claudio Roberto | Natividade da Serra | SP | Madeira | fazendamaezainha@hotmail.com | CCA-C | Torete | Sem identificação | Amostra 1 - Mourão 10 a 12 | [6 empty] | Mourões | 6.5 | NBR 16143 | 3 | Parcial e regular | Indica a penetração uniforme, mas não total pela extensão do alburno. | [26 empty] | 0.716 | 716 | 0.234 | 0.094 | 0.205 | 0.533 | 43.9 | 17.7 | 38.4 | 100 | 1.68 | 0.67 | 1.47 | 3.82 | Os resultados da análise química apresentaram uma retenção do produto inferior ao padrão mínimo exigido pela norma ABNT NBR 16143
| UFV-M-581 | Finalizada |  |  | 2025-12-11 | 2025-12-12 | 2025-12-18 | Claudio Roberto | Natividade da Serra | SP | Madeira | fazendamaezainha@hotmail.com | CCA-C | Torete | Sem identificação | Amostra 2 - Mourão 10 a 12 | [6 empty] | Mourões | 6.5 | NBR 16143 | 2 | Profunda e irregular | Indica a penetração profunda, mas desuniforme em toda a extensão do alburno. | [26 empty] | 0.72 | 720 | 0.381 | 0.136 | 0.255 | 0.772 | 49.3 | 17.6 | 33.1 | 100 | 2.74 | 0.98 | 1.84 | 5.56 | Os resultados da análise química apresentaram uma retenção do produto inferior ao padrão mínimo exigido pela norma ABNT NBR 16143
| UFV-M-582 | Finalizada |  |  | 2025-12-11 | 2025-12-12 | 2025-12-18 | Rogerio Ronco | Silveiras | SP | Madeira | madeireiralltodaserra@gmail.com | CCA-C | Torete | Sem identificação | Amostra 1 - Mourão 4 a 6 | [6 empty] | Mourões | 6.5 | NBR 16143 | 2 | Profunda e irregular | Indica a penetração profunda, mas desuniforme em toda a extensão do alburno. | [26 empty] | 0.628 | 628 | 0.369 | 0.215 | 0.391 | 0.975 | 37.8 | 22.1 | 40.1 | 100 | 2.32 | 1.35 | 2.46 | 6.13 | Os resultados da análise química apresentaram uma retenção do produto inferior ao padrão mínimo exigido pela norma ABNT NBR 16143
| UFV-M-583 | Finalizada |  |  | 2025-12-11 | 2025-12-12 | 2025-12-18 | Rogerio Ronco | Silveiras | SP | Madeira | madeireiralltodaserra@gmail.com | CCA-C | Torete | Sem identificação | Amostra 2 - Mourão 8 a 10 | [6 empty] | Mourões | 6.5 | NBR 16143 | 2 | Profunda e irregular | Indica a penetração profunda, mas desuniforme em toda a extensão do alburno. | [26 empty] | 0.755 | 755 | 0.607 | 0.2 | 0.335 | 1.142 | 53.1 | 17.5 | 29.4 | 100 | 4.58 | 1.51 | 2.53 | 8.62 | Os resultados da análise química apresentaram uma retenção do produto de acordo com o padrão mínimo exigido pela norma ABNT NBR 16143
| UFV-M-584 | Finalizada |  |  | 2025-12-11 | 2025-12-12 | 2025-12-18 | Rogerio Ronco | Silveiras | SP | Madeira | madeireiralltodaserra@gmail.com | CCA-C | Torete | Sem identificação | Amostra 3 - Mourão 10 a 12 | [6 empty] | Mourões | 6.5 | NBR 16143 | 2 | Profunda e irregular | Indica a penetração profunda, mas desuniforme em toda a extensão do alburno. | [26 empty] | 0.668 | 668 | 0.457 | 0.218 | 0.434 | 1.109 | 41.2 | 19.7 | 39.1 | 100 | 3.05 | 1.46 | 2.9 | 7.41 | Os resultados da análise química apresentaram uma retenção do produto de acordo com o padrão mínimo exigido pela norma ABNT NBR 16143
| UFV-M-585 | Finalizada |  |  | 2025-12-11 | 2025-12-12 | 2025-12-18 | Marcos Souza - STWOOD | Guararema | SP | Madeira | stwood@stwood.com.br | CCA-C | Torete | Sem identificação | Amostra 1 - Mourão 6 a 8 | [6 empty] | Mourões | 6.5 | NBR 16143 | 2 | Profunda e irregular | Indica a penetração profunda, mas desuniforme em toda a extensão do alburno. | [26 empty] | 0.462 | 462 | 0.565 | 0.231 | 0.385 | 1.181 | 47.9 | 19.5 | 32.6 | 100 | 2.61 | 1.07 | 1.78 | 5.46 | Os resultados da análise química apresentaram uma retenção do produto inferior ao padrão mínimo exigido pela norma ABNT NBR 16143
| UFV-M-586 | Finalizada |  |  | 2025-12-11 | 2025-12-12 | 2025-12-18 | Marcos Souza - STWOOD | Guararema | SP | Madeira | stwood@stwood.com.br | CCA-C | Torete | Sem identificação | Amostra 2 Citriodora 6 a 8 | [6 empty] | Deck | 4 | NBR 16143 | 2 | Profunda e irregular | Indica a penetração profunda, mas desuniforme em toda a extensão do alburno. | [26 empty] | 0.762 | 762 | 0.357 | 0.181 | 0.393 | 0.931 | 38.3 | 19.5 | 42.2 | 100 | 2.72 | 1.38 | 2.99 | 7.09 | Os resultados da análise química apresentaram uma retenção do produto de acordo com o padrão mínimo exigido pela norma ABNT NBR 16143
| UFV-M-587 | Finalizada |  |  | 2025-12-11 | 2025-12-12 | 2025-12-18 | Marcos Souza - STWOOD | Guararema | SP | Madeira | stwood@stwood.com.br | CCA-C | Serrado 15 cm | Sem identificação | Amostra 3 - Reforço Drywall | [6 empty] | Mourões | 6.5 | NBR 16143 | 4 | Parcial e irregular | Indica a penetração desuniforme e não total pela extensão do alburno. | [26 empty] | 0.465 | 465 | 0.225 | 0.11 | 0.229 | 0.564 | 39.9 | 19.5 | 40.6 | 100 | 1.05 | 0.51 | 1.06 | 2.62 | Os resultados da análise química apresentaram uma retenção do produto inferior ao padrão mínimo exigido pela norma ABNT NBR 16143
| UFV-M-588 | Finalizada |  |  | 2025-12-11 | 2025-12-12 | 2025-12-18 | Marcos Souza - STWOOD | Guararema | SP | Madeira | stwood@stwood.com.br | CCA-C | Torete | Sem identificação | Amostra 4 - Biriba | [6 empty] | Mourões | 6.5 | NBR 16143 | 2 | Profunda e irregular | Indica a penetração profunda, mas desuniforme em toda a extensão do alburno. | [26 empty] | 0.743 | 743 | 0.442 | 0.25 | 0.448 | 1.14 | 38.8 | 22 | 39.2 | 100 | 3.28 | 1.86 | 3.33 | 8.47 | Os resultados da análise química apresentaram uma retenção do produto de acordo com o padrão mínimo exigido pela norma ABNT NBR 16143
| UFV-M-589 | Finalizada |  |  | 2025-12-11 | 2025-12-12 | 2025-12-18 | Marcos Souza - STWOOD | Guararema | SP | Madeira | stwood@stwood.com.br | CCA-C | Torete | Sem identificação | Amostra 5 - mourão 6 a 8 | [6 empty] | Mourões | 6.5 | NBR 16143 | 2 | Profunda e irregular | Indica a penetração profunda, mas desuniforme em toda a extensão do alburno. | [26 empty] | 0.766 | 766 | 0.712 | 0.264 | 0.761 | 1.737 | 41 | 15.2 | 43.8 | 100 | 5.45 | 2.02 | 5.83 | 13.3 | Os resultados da análise química apresentaram uma retenção do produto de acordo com o padrão mínimo exigido pela norma ABNT NBR 16143
| UFV-M-590 | Finalizada |  |  | 2025-12-11 | 2025-12-12 | 2025-12-18 | J.C. Correa Alves & CIA LTDA - ME | Santa Cruz do Rio Pardo | SP | Madeira |  | CCA-C | Bagueta | Eucalyptus | MTN0024 | [6 empty] | Mourões | 6.5 | NBR 16143 | 2 | Profunda e irregular | Indica a penetração profunda, mas desuniforme em toda a extensão do alburno. | [26 empty] | 0.866 | 866 | 0.432 | 0.191 | 0.392 | 1.015 | 42.6 | 18.8 | 38.6 | 100 | 3.74 | 1.65 | 3.39 | 8.78 | Os resultados da análise química apresentaram uma retenção do produto de acordo com o padrão mínimo exigido pela norma ABNT NBR 16143
| UFV-M-591 | Finalizada |  |  | 2025-12-11 | 2025-12-12 | 2025-12-18 | Ind. E Comércio de Madeiras FJF | Siderópolis | SC | Madeira | lidi_dominclli@hotmail.com | CCA-C | Torete | Sem identificação | Sem indentificação (FJF/01) | [6 empty] | Mourões | 6.5 | NBR 16143 | 1 | Profunda e regular | Indica a penetração profunda e uniforme em toda a extensão do alburno. | [26 empty] | 0.39 | 390 | 0.568 | 0.172 | 0.292 | 1.032 | 55 | 16.7 | 28.3 | 100 | 2.22 | 0.67 | 1.14 | 4.03 | Os resultados da análise química apresentaram uma retenção do produto inferior ao padrão mínimo exigido pela norma ABNT NBR 16143
| UFV-M-592 | Finalizada |  |  | 2025-12-11 | 2025-12-12 | 2025-12-18 | Ind. E Comércio de Madeiras FJF | Siderópolis | SC | Madeira | lidi_dominclli@hotmail.com | CCA-C | Torete | Sem identificação | Sem indentificação (FJF/02) | [6 empty] | Mourões | 6.5 | NBR 16143 | 1 | Profunda e regular | Indica a penetração profunda e uniforme em toda a extensão do alburno. | [26 empty] | 0.382 | 382 | 0.731 | 0.297 | 0.561 | 1.589 | 46 | 18.7 | 35.3 | 100 | 2.79 | 1.13 | 2.14 | 6.06 | Os resultados da análise química apresentaram uma retenção do produto inferior ao padrão mínimo exigido pela norma ABNT NBR 16143
| UFV-M-593 | Finalizada |  |  | 2025-12-11 | 2025-12-12 | 2025-12-18 | Ind. E Comércio de Madeiras FJF | Siderópolis | SC | Madeira | lidi_dominclli@hotmail.com | CCA-C | Torete | Eucalyptus | Sem indentificação (FJF/03) | [6 empty] | Outros - Suspenso | 4 | NBR 16143 | 1 | Profunda e regular | Indica a penetração profunda e uniforme em toda a extensão do alburno. | [26 empty] | 0.404 | 404 | 0.657 | 0.127 | 0.444 | 1.228 | 53.5 | 10.4 | 36.1 | 100 | 2.65 | 0.51 | 1.79 | 4.95 | Os resultados da análise química apresentaram uma retenção do produto de acordo com o padrão mínimo exigido pela norma ABNT NBR 16143
| UFV-M-594 | Finalizada |  |  | 2025-12-11 | 2025-12-12 | 2025-12-18 | Ind. E Comércio de Madeiras FJF | Siderópolis | SC | Madeira | lidi_dominclli@hotmail.com | CCA-C | Torete | Eucalyptus | Sem indentificação (FJF/04) | [6 empty] | Outros - Suspenso | 4 | NBR 16143 | 1 | Profunda e regular | Indica a penetração profunda e uniforme em toda a extensão do alburno. | [26 empty] | 0.477 | 477 | 0.672 | 0.148 | 0.446 | 1.266 | 53.1 | 11.7 | 35.2 | 100 | 3.21 | 0.71 | 2.13 | 6.05 | Os resultados da análise química apresentaram uma retenção do produto de acordo com o padrão mínimo exigido pela norma ABNT NBR 16143
| UFV-M-595 | Finalizada |  |  | 2025-12-11 | 2025-12-12 | 2025-12-18 | Clave Madeira Tratadas | Nova Erechim | SC | Madeira | eucatrat@eucatrat.com.br | CCA-C | Torete | Sem identificação | 01 Vanderlei Mallmann- ne (Santa Terezinha do Progresso) | [6 empty] | Mourões | 6.5 | NBR 16143 | 2 | Profunda e irregular | Indica a penetração profunda, mas desuniforme em toda a extensão do alburno. | [26 empty] | 0.453 | 453 | 1.276 | 0.473 | 0.781 | 2.53 | 50.4 | 18.7 | 30.9 | 100 | 5.78 | 2.14 | 3.54 | 11.46 | Os resultados da análise química apresentaram uma retenção do produto de acordo com o padrão mínimo exigido pela norma ABNT NBR 16143
| UFV-M-596 | Finalizada |  |  | 2025-12-11 | 2025-12-12 | 2025-12-18 | Clave Madeira Tratadas | Nova Erechim | SC | Madeira | eucatrat@eucatrat.com.br | CCA-C | Torete | Sem identificação | 02 Vanderlei Mallmann- ne (Santa Terezinha do Progresso) | [6 empty] | Mourões | 6.5 | NBR 16143 | 2 | Profunda e irregular | Indica a penetração profunda, mas desuniforme em toda a extensão do alburno. | [26 empty] | 0.484 | 484 | 0.989 | 0.416 | 0.645 | 2.05 | 48.3 | 20.3 | 31.4 | 100 | 4.79 | 2.01 | 3.12 | 9.92 | Os resultados da análise química apresentaram uma retenção do produto de acordo com o padrão mínimo exigido pela norma ABNT NBR 16143
| UFV-M-597 | Finalizada |  |  | 2025-12-11 | 2025-12-12 | 2025-12-18 | Madeira Tratadas Aleixo - Itamatra | Itapecerica | MG | Madeira | adm@itamatra.com.br | CCA-C | Torete | Sem identificação | Amostra01 | [6 empty] | Mourões | 6.5 | NBR 16143 | 2 | Profunda e irregular | Indica a penetração profunda, mas desuniforme em toda a extensão do alburno. | [26 empty] | 0.599 | 599 | 0.495 | 0.245 | 0.44 | 1.18 | 42 | 20.7 | 37.3 | 100 | 2.97 | 1.47 | 2.64 | 7.08 | Os resultados da análise química apresentaram uma retenção do produto de acordo com o padrão mínimo exigido pela norma ABNT NBR 16143
| UFV-M-598 | Finalizada |  |  | 2025-12-11 | 2025-12-12 | 2025-12-18 | Madeira Tratadas Aleixo - Itamatra | Itapecerica | MG | Madeira | adm@itamatra.com.br | CCA-C | Torete | Sem identificação | Amostra02 | [6 empty] | Mourões | 6.5 | NBR 16143 | 4 | Parcial e irregular | Indica a penetração desuniforme e não total pela extensão do alburno. | [26 empty] | 0.584 | 584 | 0.328 | 0.158 | 0.325 | 0.811 | 40.5 | 19.5 | 40 | 100 | 1.92 | 0.92 | 1.9 | 4.74 | Os resultados da análise química apresentaram uma retenção do produto inferior ao padrão mínimo exigido pela norma ABNT NBR 16143
| UFV-M-599 | Finalizada |  |  | 2025-12-11 | 2025-12-12 | 2025-12-18 | Madeira Tratadas Aleixo - Itamatra | Itapecerica | MG | Madeira | adm@itamatra.com.br | CCA-C | Torete | Sem identificação | Amostra03 | [6 empty] | Mourões | 6.5 | NBR 16143 | 3 | Parcial e regular | Indica a penetração uniforme, mas não total pela extensão do alburno. | [26 empty] | 0.689 | 689 | 0.247 | 0.114 | 0.189 | 0.55 | 44.9 | 20.7 | 34.4 | 100 | 1.7 | 0.79 | 1.3 | 3.79 | Os resultados da análise química apresentaram uma retenção do produto inferior ao padrão mínimo exigido pela norma ABNT NBR 16143
| UFV-M-600 | Finalizada |  |  | 2025-12-11 | 2025-12-12 | 2025-12-18 | Madeira Tratadas Aleixo - Itamatra | Itapecerica | MG | Madeira | adm@itamatra.com.br | CCA-C | Torete | Sem identificação | Amostra04 | [6 empty] | Mourões | 6.5 | NBR 16143 | 4 | Parcial e irregular | Indica a penetração desuniforme e não total pela extensão do alburno. | [26 empty] | 0.489 | 489 | 0.246 | 0.15 | 0.301 | 0.697 | 35.2 | 21.5 | 43.3 | 100 | 1.2 | 0.73 | 1.47 | 3.4 | Os resultados da análise química apresentaram uma retenção do produto inferior ao padrão mínimo exigido pela norma ABNT NBR 16143
| UFV-M-601 | Finalizada |  |  | 2025-12-11 | 2025-12-12 | 2025-12-18 | Madeira Tratadas Aleixo - Itamatra | Itapecerica | MG | Madeira | adm@itamatra.com.br | CCA-C | Torete | Sem identificação | Amostra05 | [6 empty] | Mourões | 6.5 | NBR 16143 | 3 | Parcial e regular | Indica a penetração uniforme, mas não total pela extensão do alburno. | [26 empty] | 0.605 | 605 | 0.322 | 0.164 | 0.326 | 0.812 | 39.7 | 20.2 | 40.1 | 100 | 1.95 | 0.99 | 1.97 | 4.91 | Os resultados da análise química apresentaram uma retenção do produto inferior ao padrão mínimo exigido pela norma ABNT NBR 16143
| UFV-M-602 | Finalizada |  |  | 2025-12-11 | 2025-12-12 | 2025-12-18 | Madeira Tratadas Aleixo - Itamatra | Itapecerica | MG | Madeira | adm@itamatra.com.br | CCA-C | Torete | Sem identificação | Amostra06 | [6 empty] | Mourões | 6.5 | NBR 16143 | 3 | Parcial e regular | Indica a penetração uniforme, mas não total pela extensão do alburno. | [26 empty] | 0.731 | 731 | 0.337 | 0.142 | 0.227 | 0.706 | 47.8 | 20.1 | 32.1 | 100 | 2.46 | 1.04 | 1.66 | 5.16 | Os resultados da análise química apresentaram uma retenção do produto inferior ao padrão mínimo exigido pela norma ABNT NBR 16143
| UFV-M-603 | Finalizada |  |  | 2025-12-11 | 2025-12-12 | 2025-12-18 | Florestal Tratamento de Madeira | Ararangua | SC | Madeira | pires@florestaltratamadeira.com.br | CCA-C | Bagueta | Eucalyptus | 23 | [6 empty] | Mourões | 6.5 | NBR 16143 | 2 | Profunda e irregular | Indica a penetração profunda, mas desuniforme em toda a extensão do alburno. | [26 empty] | 0.738 | 738 | 0.68 | 0.237 | 0.515 | 1.432 | 47.5 | 16.6 | 35.9 | 100 | 5.02 | 1.75 | 3.8 | 10.57 | Os resultados da análise química apresentaram uma retenção do produto de acordo com o padrão mínimo exigido pela norma ABNT NBR 16143
| UFV-M-604 | Finalizada |  |  | 2025-12-11 | 2025-12-12 | 2025-12-18 | Florestal Tratamento de Madeira | Ararangua | SC | Madeira | pires@florestaltratamadeira.com.br | CCA-C | Bagueta | Eucalyptus | 24 | [6 empty] | Mourões | 6.5 | NBR 16143 | 2 | Profunda e irregular | Indica a penetração profunda, mas desuniforme em toda a extensão do alburno. | [26 empty] | 0.687 | 687 | 0.704 | 0.267 | 0.626 | 1.597 | 44.1 | 16.7 | 39.2 | 100 | 4.84 | 1.83 | 4.3 | 10.97 | Os resultados da análise química apresentaram uma retenção do produto de acordo com o padrão mínimo exigido pela norma ABNT NBR 16143
| UFV-M-605 | Finalizada |  |  | 2025-12-11 | 2025-12-12 | 2025-12-18 | Florestal Tratamento de Madeira | Ararangua | SC | Madeira | pires@florestaltratamadeira.com.br | CCA-C | Bagueta | Eucalyptus | 25 | [6 empty] | Mourões | 6.5 | NBR 16143 | 2 | Profunda e irregular | Indica a penetração profunda, mas desuniforme em toda a extensão do alburno. | [26 empty] | 0.607 | 607 | 0.845 | 0.327 | 0.7 | 1.872 | 45.1 | 17.5 | 37.4 | 100 | 5.13 | 1.98 | 4.25 | 11.36 | Os resultados da análise química apresentaram uma retenção do produto de acordo com o padrão mínimo exigido pela norma ABNT NBR 16143
| UFV-M-606 | Finalizada |  |  | 2025-12-11 | 2025-12-12 | 2025-12-18 | Florestal Tratamento de Madeira | Ararangua | SC | Madeira | pires@florestaltratamadeira.com.br | CCA-C | Bagueta | Eucalyptus | 26 | [6 empty] | Mourões | 6.5 | NBR 16143 | 2 | Profunda e irregular | Indica a penetração profunda, mas desuniforme em toda a extensão do alburno. | [26 empty] | 0.789 | 789 | 0.783 | 0.303 | 0.643 | 1.729 | 45.3 | 17.5 | 37.2 | 100 | 6.18 | 2.39 | 5.07 | 13.64 | Os resultados da análise química apresentaram uma retenção do produto de acordo com o padrão mínimo exigido pela norma ABNT NBR 16143
| UFV-M-607 | Finalizada |  |  | 2025-12-11 | 2025-12-12 | 2025-12-18 | Florestal Tratamento de Madeira | Ararangua | SC | Madeira | pires@florestaltratamadeira.com.br | CCA-C | Bagueta | Eucalyptus | 27 | [6 empty] | Mourões | 6.5 | NBR 16143 | 2 | Profunda e irregular | Indica a penetração profunda, mas desuniforme em toda a extensão do alburno. | [26 empty] | 0.527 | 527 | 1.079 | 0.405 | 0.78 | 2.264 | 47.7 | 17.9 | 34.4 | 100 | 5.69 | 2.13 | 4.11 | 11.93 | Os resultados da análise química apresentaram uma retenção do produto de acordo com o padrão mínimo exigido pela norma ABNT NBR 16143
| UFV-M-608 | Finalizada |  |  | 2025-12-11 | 2025-12-12 | 2025-12-18 | Florestal Tratamento de Madeira | Ararangua | SC | Madeira | pires@florestaltratamadeira.com.br | CCA-C | Bagueta | Eucalyptus | 28 | [6 empty] | Mourões | 6.5 | NBR 16143 | 2 | Profunda e irregular | Indica a penetração profunda, mas desuniforme em toda a extensão do alburno. | [26 empty] | 0.54 | 540 | 0.795 | 0.269 | 0.616 | 1.68 | 47.3 | 16 | 36.7 | 100 | 4.29 | 1.45 | 3.33 | 9.07 | Os resultados da análise química apresentaram uma retenção do produto de acordo com o padrão mínimo exigido pela norma ABNT NBR 16143
| UFV-M-609 | Finalizada |  |  | 2025-12-11 | 2025-12-12 | 2025-12-18 | Florestal Tratamento de Madeira | Ararangua | SC | Madeira | pires@florestaltratamadeira.com.br | CCA-C | Bagueta | Eucalyptus | 29 | [6 empty] | Mourões | 6.5 | NBR 16143 | 2 | Profunda e irregular | Indica a penetração profunda, mas desuniforme em toda a extensão do alburno. | [26 empty] | 0.562 | 562 | 1.252 | 0.261 | 0.78 | 2.293 | 54.6 | 11.4 | 34 | 100 | 7.04 | 1.47 | 4.38 | 12.89 | Os resultados da análise química apresentaram uma retenção do produto de acordo com o padrão mínimo exigido pela norma ABNT NBR 16143
| UFV-M-610 | Finalizada |  |  | 2025-12-11 | 2025-12-12 | 2025-12-18 | Florestal Tratamento de Madeira | Ararangua | SC | Madeira | pires@florestaltratamadeira.com.br | CCA-C | Bagueta | Eucalyptus | 30 | [6 empty] | Mourões | 6.5 | NBR 16143 | 2 | Profunda e irregular | Indica a penetração profunda, mas desuniforme em toda a extensão do alburno. | [26 empty] | 0.531 | 531 | 0.832 | 0.25 | 0.634 | 1.716 | 48.5 | 14.6 | 36.9 | 100 | 4.42 | 1.33 | 3.37 | 9.12 | Os resultados da análise química apresentaram uma retenção do produto de acordo com o padrão mínimo exigido pela norma ABNT NBR 16143
| UFV-M-611 | Finalizada |  |  | 2025-12-16 | 2025-12-17 | 2025-12-19 | Martinelli Madeiras | Chopinzinho | PR | Madeira | comprasgm01@outlook.com | CCA-C | Bagueta | Eucalyptus | 02 Palanque 12 a 15 | [6 empty] | Mourões | 6.5 | NBR 16143 | 2 | Profunda e irregular | Indica a penetração profunda, mas desuniforme em toda a extensão do alburno. | [26 empty] | 0.702 | 702 | 0.275 | 0.114 | 0.197 | 0.586 | 46.9 | 19.5 | 33.6 | 100 | 1.93 | 0.8 | 1.38 | 4.11 | Os resultados da análise química apresentaram uma retenção do produto inferior ao padrão mínimo exigido pela norma ABNT NBR 16143
| UFV-M-612 | Finalizada |  |  | 2025-12-16 | 2025-12-17 | 2025-12-19 | Martinelli Madeiras | Chopinzinho | PR | Madeira | comprasgm01@outlook.com | CCA-C | Bagueta | Eucalyptus | 01 Palanque 12 a 15 | [6 empty] | Mourões | 6.5 | NBR 16143 | 2 | Profunda e irregular | Indica a penetração profunda, mas desuniforme em toda a extensão do alburno. | [26 empty] | 0.834 | 834 | 0.267 | 0.126 | 0.219 | 0.612 | 43.6 | 20.6 | 35.8 | 100 | 2.23 | 1.05 | 1.83 | 5.11 | Os resultados da análise química apresentaram uma retenção do produto inferior ao padrão mínimo exigido pela norma ABNT NBR 16143
| UFV-M-613 | Finalizada |  |  | 2025-12-16 | 2025-12-17 | 2025-12-19 | SC Madeiras LTDA | Olhos-d'Água | MG | Madeira |  | CCA-C | Torete | Cloeziana | SC 01 | [6 empty] | Postes | 9.6 | NBR 16143 | 4 | Parcial e irregular | Indica a penetração desuniforme e não total pela extensão do alburno. | [26 empty] | 0.792 | 792 | 0.206 | 0.094 | 0.193 | 0.493 | 41.8 | 19.1 | 39.1 | 100 | 1.63 | 0.74 | 1.53 | 3.9 | Os resultados da análise química apresentaram uma retenção do produto inferior ao padrão mínimo exigido pela norma ABNT NBR 16143
| UFV-M-614 | Finalizada |  |  | 2025-12-16 | 2025-12-17 | 2025-12-19 | SC Madeiras LTDA | Olhos-d'Água | MG | Madeira |  | CCA-C | Torete | Cloeziana | SC 02 | [6 empty] | Postes | 9.6 | NBR 16143 | 4 | Parcial e irregular | Indica a penetração desuniforme e não total pela extensão do alburno. | [26 empty] | 0.685 | 685 | 0.257 | 0.106 | 0.204 | 0.567 | 45.3 | 18.7 | 36 | 100 | 1.76 | 0.73 | 1.4 | 3.89 | Os resultados da análise química apresentaram uma retenção do produto inferior ao padrão mínimo exigido pela norma ABNT NBR 16143
| UFV-M-615 | Finalizada |  |  | 2025-12-16 | 2025-12-17 | 2025-12-19 | SC Madeiras LTDA | Olhos-d'Água | MG | Madeira |  | CCA-C | Torete | Cloeziana | SC 03 | [6 empty] | Postes | 9.6 | NBR 16143 | 4 | Parcial e irregular | Indica a penetração desuniforme e não total pela extensão do alburno. | [26 empty] | 0.831 | 831 | 0.211 | 0.094 | 0.204 | 0.509 | 41.5 | 18.5 | 40 | 100 | 1.75 | 0.78 | 1.7 | 4.23 | Os resultados da análise química apresentaram uma retenção do produto inferior ao padrão mínimo exigido pela norma ABNT NBR 16143
| UFV-M-616 | Finalizada |  |  | 2025-12-17 | 2025-12-17 | 2025-12-19 | Zomer Tratamento de Madeiras LTDA | Vilhena | Ro | Madeira | usina@tratanorte.com | CCA-C | Bagueta | Eucalyptus | AME-02 14 a 16 | [6 empty] | Mourões | 6.5 | NBR 16143 | 2 | Profunda e irregular | Indica a penetração profunda, mas desuniforme em toda a extensão do alburno. | [26 empty] | 0.752 | 752 | 0.412 | 0.177 | 0.33 | 0.919 | 44.8 | 19.3 | 35.9 | 100 | 3.1 | 1.33 | 2.48 | 6.91 | Os resultados da análise química apresentaram uma retenção do produto de acordo com o padrão mínimo exigido pela norma ABNT NBR 16143
| UFV-M-617 | Finalizada |  |  | 2025-12-17 | 2025-12-17 | 2025-12-19 | Zomer Tratamento de Madeiras LTDA | Vilhena | Ro | Madeira | usina@tratanorte.com | CCA-C | Bagueta | Eucalyptus | Ame-05 12x14 teste | [6 empty] | Mourões | 6.5 | NBR 16143 | 2 | Profunda e irregular | Indica a penetração profunda, mas desuniforme em toda a extensão do alburno. | [26 empty] | 0.738 | 738 | 0.605 | 0.245 | 0.536 | 1.386 | 43.7 | 17.7 | 38.6 | 100 | 4.46 | 1.81 | 3.96 | 10.23 | Os resultados da análise química apresentaram uma retenção do produto de acordo com o padrão mínimo exigido pela norma ABNT NBR 16143
| UFV-M-618 | Finalizada |  |  | 2025-12-17 | 2025-12-17 | 2025-12-19 | Zomer Tratamento de Madeiras LTDA | Vilhena | Ro | Madeira | usina@tratanorte.com | CCA-C | Bagueta | Eucalyptus | Ame-03 608 5F | [6 empty] | Mourões | 6.5 | NBR 16143 | 2 | Profunda e irregular | Indica a penetração profunda, mas desuniforme em toda a extensão do alburno. | [26 empty] | 0.606 | 606 | 1.041 | 0.415 | 0.779 | 2.235 | 46.6 | 18.6 | 34.8 | 100 | 6.31 | 2.51 | 4.72 | 13.54 | Os resultados da análise química apresentaram uma retenção do produto de acordo com o padrão mínimo exigido pela norma ABNT NBR 16143
| UFV-M-619 | Finalizada |  |  | 2025-12-17 | 2025-12-17 | 2025-12-19 | Zomer Tratamento de Madeiras LTDA | Vilhena | Ro | Madeira | usina@tratanorte.com | CCA-C | Bagueta | Eucalyptus | AME-01 10 a 12 5F | [6 empty] | Mourões | 6.5 | NBR 16143 | 2 | Profunda e irregular | Indica a penetração profunda, mas desuniforme em toda a extensão do alburno. | [26 empty] | 0.782 | 782 | 0.703 | 0.247 | 0.511 | 1.461 | 48.1 | 16.9 | 35 | 100 | 5.5 | 1.93 | 4 | 11.43 | Os resultados da análise química apresentaram uma retenção do produto de acordo com o padrão mínimo exigido pela norma ABNT NBR 16143
| UFV-M-620 | Finalizada |  |  | 2025-12-17 | 2025-12-17 | 2025-12-19 | Zomer Tratamento de Madeiras LTDA | Vilhena | Ro | Madeira | usina@tratanorte.com | CCA-C | Bagueta | Eucalyptus | AME-04 12x14 | [6 empty] | Mourões | 6.5 | NBR 16143 | 2 | Profunda e irregular | Indica a penetração profunda, mas desuniforme em toda a extensão do alburno. | [26 empty] | 0.804 | 804 | 0.458 | 0.207 | 0.419 | 1.084 | 42.3 | 19.1 | 38.6 | 100 | 3.68 | 1.66 | 3.37 | 8.71 | Os resultados da análise química apresentaram uma retenção do produto de acordo com o padrão mínimo exigido pela norma ABNT NBR 16143
| UFV-M-621 | Finalizada |  |  | 2026-01-06 | 2025-01-11 | 2026-01-16 | A B Emprrendimentos | Urbano Santos | MA | Madeira | adm@bitalagro.com.br | CCA-C | Bagueta | Eucalyptus | T181 21/11/2025 Peça 02 | [6 empty] | Estacas - Suspenso | 4 | NBR 16143 | 2 | Profunda e irregular | Indica a penetração profunda, mas desuniforme em toda a extensão do alburno. | [26 empty] | 0.709 | 709 | 0.4 | 0.179 | 0.3 | 0.879 | 45.4 | 20.4 | 34.2 | 100 | 2.84 | 1.27 | 2.13 | 6.24 | Os resultados da análise química apresentaram uma retenção do produto de acordo com o padrão mínimo exigido pela norma ABNT NBR 16143
| UFV-M-622 | Finalizada |  |  | 2026-01-06 | 2025-01-11 | 2026-01-16 | A B Emprrendimentos | Urbano Santos | MA | Madeira | adm@bitalagro.com.br | CCA-C | Bagueta | Eucalyptus | T179 20/11/2025 Peça 01 | [6 empty] | Estacas - Suspenso | 4 | NBR 16143 | 4 | Parcial e irregular | Indica a penetração desuniforme e não total pela extensão do alburno. | [26 empty] | 0.631 | 631 | 0.347 | 0.162 | 0.243 | 0.752 | 46.1 | 21.5 | 32.4 | 100 | 2.19 | 1.02 | 1.53 | 4.74 | Os resultados da análise química apresentaram uma retenção do produto de acordo com o padrão mínimo exigido pela norma ABNT NBR 16143
| UFV-M-623 | Finalizada |  |  | 2026-01-06 | 2025-01-11 | 2026-01-16 | A B Emprrendimentos | Urbano Santos | MA | Madeira | adm@bitalagro.com.br | CCA-C | Bagueta | Eucalyptus | T181 21/11/2025 Peça 01 | [6 empty] | Estacas - Suspenso | 4 | NBR 16143 | 3 | Parcial e regular | Indica a penetração uniforme, mas não total pela extensão do alburno. | [26 empty] | 0.693 | 693 | 0.397 | 0.19 | 0.36 | 0.947 | 41.9 | 20 | 38.1 | 100 | 2.75 | 1.32 | 2.49 | 6.56 | Os resultados da análise química apresentaram uma retenção do produto de acordo com o padrão mínimo exigido pela norma ABNT NBR 16143
| UFV-M-624 | Finalizada |  |  | 2026-01-06 | 2025-01-11 | 2026-01-16 | A B Emprrendimentos | Urbano Santos | MA | Madeira | adm@bitalagro.com.br | CCA-C | Bagueta | Eucalyptus | T174 21/11/2025 Peça 01 | [6 empty] | Estacas - Suspenso | 4 | NBR 16143 | 3 | Parcial e regular | Indica a penetração uniforme, mas não total pela extensão do alburno. | [26 empty] | 0.888 | 888 | 0.224 | 0.113 | 0.203 | 0.54 | 41.4 | 20.9 | 37.7 | 100 | 1.99 | 1 | 1.8 | 4.79 | Os resultados da análise química apresentaram uma retenção do produto de acordo com o padrão mínimo exigido pela norma ABNT NBR 16143
| UFV-M-625 | Finalizada |  |  | 2026-01-06 | 2025-01-11 | 2026-01-16 | A B Emprrendimentos | Urbano Santos | MA | Madeira | adm@bitalagro.com.br | CCA-C | Bagueta | Eucalyptus | T174 21/11/2025 Peça 02 | [6 empty] | Estacas - Suspenso | 4 | NBR 16143 | 3 | Parcial e regular | Indica a penetração uniforme, mas não total pela extensão do alburno. | [26 empty] | 0.815 | 815 | 0.263 | 0.158 | 0.275 | 0.696 | 37.7 | 22.8 | 39.5 | 100 | 2.14 | 1.29 | 2.24 | 5.67 | Os resultados da análise química apresentaram uma retenção do produto de acordo com o padrão mínimo exigido pela norma ABNT NBR 16143
| UFV-M-626 | Finalizada |  |  | 2026-01-06 | 2025-01-11 | 2026-01-16 | A B Emprrendimentos | Urbano Santos | MA | Madeira | adm@bitalagro.com.br | CCA-C | Bagueta | Eucalyptus | T179 20/11/2025 Peça 03 | [6 empty] | Estacas - Suspenso | 4 | NBR 16143 | 3 | Parcial e regular | Indica a penetração uniforme, mas não total pela extensão do alburno. | [26 empty] | 0.731 | 731 | 0.423 | 0.191 | 0.326 | 0.94 | 45 | 20.3 | 34.7 | 100 | 3.09 | 1.4 | 2.38 | 6.87 | Os resultados da análise química apresentaram uma retenção do produto de acordo com o padrão mínimo exigido pela norma ABNT NBR 16143
| UFV-M-627 | Finalizada |  |  | 2026-01-06 | 2025-01-11 | 2026-01-16 | A B Emprrendimentos | Urbano Santos | MA | Madeira | adm@bitalagro.com.br | CCA-C | Bagueta | Eucalyptus | T181 21/11/2025 Peça 03 | [6 empty] | Estacas - Suspenso | 4 | NBR 16143 | 3 | Parcial e regular | Indica a penetração uniforme, mas não total pela extensão do alburno. | [26 empty] | 0.765 | 765 | 0.412 | 0.224 | 0.423 | 1.059 | 38.9 | 21.2 | 39.9 | 100 | 3.15 | 1.71 | 3.24 | 8.1 | Os resultados da análise química apresentaram uma retenção do produto de acordo com o padrão mínimo exigido pela norma ABNT NBR 16143
| UFV-M-628 | Finalizada |  |  | 2026-01-06 | 2025-01-11 | 2026-01-16 | A B Emprrendimentos | Urbano Santos | MA | Madeira | adm@bitalagro.com.br | CCA-C | Bagueta | Eucalyptus | T179 20/11/2025 Peça 02 | [6 empty] | Estacas - Suspenso | 4 | NBR 16143 | 4 | Parcial e irregular | Indica a penetração desuniforme e não total pela extensão do alburno. | [26 empty] | 0.819 | 819 | 0.229 | 0.137 | 0.281 | 0.647 | 35.4 | 21.2 | 43.4 | 100 | 1.88 | 1.12 | 2.3 | 5.3 | Os resultados da análise química apresentaram uma retenção do produto de acordo com o padrão mínimo exigido pela norma ABNT NBR 16143
| UFV-M-629 | Finalizada |  |  | 2026-01-06 | 2025-01-11 | 2026-01-16 | A B Emprrendimentos | Urbano Santos | MA | Madeira | adm@bitalagro.com.br | CCA-C | Bagueta | Eucalyptus | T179 20/11/2025 Peça 04 | [6 empty] | Estacas - Suspenso | 4 | NBR 16143 | 3 | Parcial e regular | Indica a penetração uniforme, mas não total pela extensão do alburno. | [26 empty] | 0.779 | 779 | 0.456 | 0.16 | 0.324 | 0.94 | 48.5 | 17 | 34.5 | 100 | 3.55 | 1.25 | 2.52 | 7.32 | Os resultados da análise química apresentaram uma retenção do produto de acordo com o padrão mínimo exigido pela norma ABNT NBR 16143
| UFV-M-630 | Finalizada |  |  | 2026-01-06 | 2025-01-11 | 2026-01-16 | Madimune | Coxim | MS | Madeira | madimunecoxim@gmail.com | CCA-C | Bagueta | Eucalyptus | 33/25 | [6 empty] | Mourões | 6.5 | NBR 16143 | 1 | Profunda e regular | Indica a penetração profunda e uniforme em toda a extensão do alburno. | [26 empty] | 0.79 | 790 | 0.538 | 0.3 | 0.578 | 1.416 | 48.5 | 17 | 34.5 | 100 | 4.25 | 2.37 | 4.57 | 11.19 | Os resultados da análise química apresentaram uma retenção do produto de acordo com o padrão mínimo exigido pela norma ABNT NBR 16143
| UFV-M-631 | Finalizada |  |  | 2026-01-06 | 2025-01-11 | 2026-01-16 | Martinelli Madeiras | Chopinzinho | PR | Madeira | comprasgm01@outlook.com | CCA-C | Bagueta | Eucalyptus | 5-Palanque 9 a 13 | [6 empty] | Postes | 9.6 | NBR 16143 | 3 | Parcial e regular | Indica a penetração uniforme, mas não total pela extensão do alburno. | [26 empty] | 0.825 | 825 | 0.206 | 0.08 | 0.138 | 0.424 | 48.6 | 18.9 | 32.5 | 100 | 1.7 | 0.66 | 1.14 | 3.5 | Os resultados da análise química apresentaram uma retenção do produto inferior ao padrão mínimo exigido pela norma ABNT NBR 16143
| UFV-M-632 | Finalizada |  |  | 2026-01-06 | 2025-01-11 | 2026-01-16 | Martinelli Madeiras | Chopinzinho | PR | Madeira | comprasgm01@outlook.com | CCA-C | Bagueta | Eucalyptus | 4-Palanque 10 a 12 | [6 empty] | Postes | 9.6 | NBR 16143 | 2 | Profunda e irregular | Indica a penetração profunda, mas desuniforme em toda a extensão do alburno. | [26 empty] | 0.756 | 756 | 0.404 | 0.148 | 0.236 | 0.788 | 51.3 | 18.7 | 30 | 100 | 3.05 | 1.12 | 1.78 | 5.95 | Os resultados da análise química apresentaram uma retenção do produto inferior ao padrão mínimo exigido pela norma ABNT NBR 16143
| UFV-M-633 | Finalizada |  |  | 2026-01-13 | 2026-01-14 | 2026-01-16 | A B Emprrendimentos | Urbano Santos | MA | Madeira | adm@bitalagro.com.br | CCA-C | Bagueta | Eucalyptus | T226 17/12/2025 01 | [6 empty] | Estacas - Suspenso | 4 | NBR 16143 | 2 | Profunda e irregular | Indica a penetração profunda, mas desuniforme em toda a extensão do alburno. | [26 empty] | 0.887 | 887 | 0.212 | 0.111 | 0.219 | 0.542 | 39.1 | 20.5 | 40.4 | 100 | 1.88 | 0.98 | 1.94 | 4.8 | Os resultados da análise química apresentaram uma retenção do produto de acordo com o padrão mínimo exigido pela norma ABNT NBR 16143
| UFV-M-634 | Finalizada |  |  | 2026-01-13 | 2026-01-14 | 2026-01-16 | A B Emprrendimentos | Urbano Santos | MA | Madeira | adm@bitalagro.com.br | CCA-C | Bagueta | Eucalyptus | T223 16/12/2025 01 | [6 empty] | Estacas - Suspenso | 4 | NBR 16143 | 3 | Parcial e regular | Indica a penetração uniforme, mas não total pela extensão do alburno. | [26 empty] | 0.865 | 865 | 0.299 | 0.163 | 0.361 | 0.823 | 36.3 | 19.8 | 43.9 | 100 | 2.59 | 1.41 | 3.12 | 7.12 | Os resultados da análise química apresentaram uma retenção do produto de acordo com o padrão mínimo exigido pela norma ABNT NBR 16143
| UFV-M-635 | Finalizada |  |  | 2026-01-13 | 2026-01-14 | 2026-01-16 | A B Emprrendimentos | Urbano Santos | MA | Madeira | adm@bitalagro.com.br | CCA-C | Bagueta | Eucalyptus | T230 18/12/2025 01 | [6 empty] | Estacas - Suspenso | 4 | NBR 16143 | 2 | Profunda e irregular | Indica a penetração profunda, mas desuniforme em toda a extensão do alburno. | [26 empty] | 0.942 | 942 | 0.147 | 0.087 | 0.218 | 0.452 | 32.5 | 19.2 | 48.3 | 100 | 1.38 | 0.82 | 2.05 | 4.25 | Os resultados da análise química apresentaram uma retenção do produto de acordo com o padrão mínimo exigido pela norma ABNT NBR 16143
| UFV-M-636 | Finalizada |  |  | 2026-01-13 | 2026-01-14 | 2026-01-16 | A B Emprrendimentos | Urbano Santos | MA | Madeira | adm@bitalagro.com.br | CCA-C | Bagueta | Eucalyptus | T230 18/12/2025 02 | [6 empty] | Estacas - Suspenso | 4 | NBR 16143 | 3 | Parcial e regular | Indica a penetração uniforme, mas não total pela extensão do alburno. | [26 empty] | 0.854 | 854 | 0.266 | 0.139 | 0.311 | 0.716 | 37.1 | 19.5 | 43.4 | 100 | 2.27 | 1.19 | 2.66 | 6.12 | Os resultados da análise química apresentaram uma retenção do produto de acordo com o padrão mínimo exigido pela norma ABNT NBR 16143
| UFV-M-637 | Finalizada |  |  | 2026-01-13 | 2026-01-14 | 2026-01-16 | A B Emprrendimentos | Urbano Santos | MA | Madeira | adm@bitalagro.com.br | CCA-C | Bagueta | Eucalyptus | T226 17/12/2025 02 | [6 empty] | Estacas - Suspenso | 4 | NBR 16143 | 4 | Parcial e irregular | Indica a penetração desuniforme e não total pela extensão do alburno. | [26 empty] | 0.859 | 859 | 0.365 | 0.18 | 0.347 | 0.892 | 40.9 | 20.2 | 38.9 | 100 | 3.14 | 1.55 | 2.98 | 7.67 | Os resultados da análise química apresentaram uma retenção do produto de acordo com o padrão mínimo exigido pela norma ABNT NBR 16143
| UFV-M-638 | Finalizada |  |  | 2026-01-13 | 2026-01-14 | 2026-01-16 | A B Emprrendimentos | Urbano Santos | MA | Madeira | adm@bitalagro.com.br | CCA-C | Bagueta | Eucalyptus | T223 16/12/2025 02 | [6 empty] | Estacas - Suspenso | 4 | NBR 16143 | 3 | Parcial e regular | Indica a penetração uniforme, mas não total pela extensão do alburno. | [26 empty] | 0.863 | 863 | 0.326 | 0.12 | 0.222 | 0.668 | 48.9 | 17.9 | 33.2 | 100 | 2.81 | 1.04 | 1.92 | 5.77 | Os resultados da análise química apresentaram uma retenção do produto de acordo com o padrão mínimo exigido pela norma ABNT NBR 16143
| UFV-M-639 | Finalizada |  |  | 2026-01-19 | 2026-01-20 | 2026-01-23 | Eucager Imperio do Eucalipto LTDA | Bom Jesus do Norte | ES | Madeira | eucager@gmai.com | CCA-C | Bagueta | Eucalyptus | 6 a 8 COD 2 | [6 empty] | Estacas - Suspenso | 4 | NBR 16143 | 2 | Profunda e irregular | Indica a penetração profunda, mas desuniforme em toda a extensão do alburno. | [26 empty] | 0.7 | 700 | 0.487 | 0.237 | 0.444 | 1.168 | 41.7 | 20.3 | 38 | 100 | 3.41 | 1.66 | 3.11 | 8.18 | Os resultados da análise química apresentaram uma retenção do produto de acordo com o padrão mínimo exigido pela norma ABNT NBR 16143
| UFV-M-640 | Finalizada |  |  | 2026-01-19 | 2026-01-20 | 2026-01-23 | Eucager Imperio do Eucalipto LTDA | Bom Jesus do Norte | ES | Madeira | eucager@gmai.com | CCA-C | Bagueta | Eucalyptus | 6 a 10 COD 1 | [6 empty] | Estacas - Suspenso | 4 | NBR 16143 | 3 | Parcial e regular | Indica a penetração uniforme, mas não total pela extensão do alburno. | [26 empty] | 0.669 | 669 | 0.48 | 0.205 | 0.347 | 1.032 | 46.5 | 19.9 | 33.6 | 100 | 3.21 | 1.37 | 2.32 | 6.9 | Os resultados da análise química apresentaram uma retenção do produto de acordo com o padrão mínimo exigido pela norma ABNT NBR 16143
| UFV-M-641 | Finalizada |  |  | 2026-01-20 | 2026-01-21 | 2026-01-23 | Zones Tratamento de Madeira LTDA | Vilhena | Ro | Madeira | usina@tratanorte.com | CCA-C | Bagueta | Eucalyptus | AME-03 18 a 20 | [6 empty] | Mourões | 6.5 | NBR 16143 | 3 | Parcial e regular | Indica a penetração uniforme, mas não total pela extensão do alburno. | [26 empty] | 0.901 | 901 | 0.333 | 0.159 | 0.36 | 0.852 | 39.1 | 18.6 | 42.3 | 100 | 3 | 1.43 | 3.24 | 7.67 | Os resultados da análise química apresentaram uma retenção do produto de acordo com o padrão mínimo exigido pela norma ABNT NBR 16143
| UFV-M-642 | Finalizada |  |  | 2026-01-20 | 2026-01-21 | 2026-01-23 | Zones Tratamento de Madeira LTDA | Vilhena | Ro | Madeira | usina@tratanorte.com | CCA-C | Bagueta | Eucalyptus | AME-02 14 a 16 6f | [6 empty] | Mourões | 6.5 | NBR 16143 | 3 | Parcial e regular | Indica a penetração uniforme, mas não total pela extensão do alburno. | [26 empty] | 0.769 | 769 | 0.475 | 0.222 | 0.46 | 1.157 | 41.1 | 19.2 | 39.7 | 100 | 3.65 | 1.71 | 3.54 | 8.9 | Os resultados da análise química apresentaram uma retenção do produto de acordo com o padrão mínimo exigido pela norma ABNT NBR 16143
| UFV-M-643 | Finalizada |  |  | 2026-01-20 | 2026-01-21 | 2026-01-23 | Zones Tratamento de Madeira LTDA | Vilhena | Ro | Madeira | usina@tratanorte.com | CCA-C | Bagueta | Eucalyptus | AME-01 10 a 12 5f | [6 empty] | Mourões | 6.5 | NBR 16143 | 2 | Profunda e irregular | Indica a penetração profunda, mas desuniforme em toda a extensão do alburno. | [26 empty] | 0.74 | 740 | 0.551 | 0.237 | 0.458 | 1.246 | 44.2 | 19 | 36.8 | 100 | 4.08 | 1.75 | 3.39 | 9.22 | Os resultados da análise química apresentaram uma retenção do produto de acordo com o padrão mínimo exigido pela norma ABNT NBR 16143
| UFV-M-644 | Finalizada |  |  | 2026-01-20 | 2026-01-21 | 2026-01-23 | Zones Tratamento de Madeira LTDA | Vilhena | Ro | Madeira | usina@tratanorte.com | CCA-C | Bagueta | Eucalyptus | AME-04 12x14 6f | [6 empty] | Mourões | 6.5 | NBR 16143 | 3 | Parcial e regular | Indica a penetração uniforme, mas não total pela extensão do alburno. | [26 empty] | 0.788 | 788 | 0.614 | 0.231 | 0.44 | 1.285 | 47.8 | 18 | 34.2 | 100 | 4.84 | 1.82 | 3.47 | 10.13 | Os resultados da análise química apresentaram uma retenção do produto de acordo com o padrão mínimo exigido pela norma ABNT NBR 16143
| UFV-M-645 | Finalizada |  |  | 2026-01-20 | 2026-01-21 | 2026-01-23 | Zones Tratamento de Madeira LTDA | Vilhena | Ro | Madeira | usina@tratanorte.com | CCA-C | Bagueta | Eucalyptus | AME-01 08 a 10 6F | [6 empty] | Mourões | 6.5 | NBR 16143 | 3 | Parcial e regular | Indica a penetração uniforme, mas não total pela extensão do alburno. | [26 empty] | 0.59 | 590 | 0.785 | 0.331 | 0.722 | 1.838 | 42.7 | 18 | 39.3 | 100 | 4.63 | 1.95 | 4.26 | 10.84 | Os resultados da análise química apresentaram uma retenção do produto de acordo com o padrão mínimo exigido pela norma ABNT NBR 16143
| UFV-M-646 | Finalizada |  |  | 2026-01-20 | 2026-01-21 | 2026-01-23 | Zones Tratamento de Madeira LTDA | Vilhena | Ro | Madeira | usina@tratanorte.com | CCA-C | Bagueta | Eucalyptus | AME-04 16X18 6F | [6 empty] | Mourões | 6.5 | NBR 16143 | 4 | Parcial e irregular | Indica a penetração desuniforme e não total pela extensão do alburno. | [26 empty] | 0.917 | 917 | 0.445 | 0.158 | 0.316 | 0.919 | 48.4 | 17.2 | 34.4 | 100 | 4.08 | 1.45 | 2.9 | 8.43 | Os resultados da análise química apresentaram uma retenção do produto de acordo com o padrão mínimo exigido pela norma ABNT NBR 16143
| UFV-M-647 | Finalizada |  |  | 2026-01-20 | 2026-01-21 | 2026-01-23 | Zones Tratamento de Madeira LTDA | Vilhena | Ro | Madeira | usina@tratanorte.com | CCA-C | Bagueta | Eucalyptus | AME-03 12X14 5F | [6 empty] | Mourões | 6.5 | NBR 16143 | 4 | Parcial e irregular | Indica a penetração desuniforme e não total pela extensão do alburno. | [26 empty] | 0.729 | 729 | 0.648 | 0.273 | 0.551 | 1.472 | 44 | 18.5 | 37.5 | 100 | 4.72 | 1.99 | 4.02 | 10.73 | Os resultados da análise química apresentaram uma retenção do produto de acordo com o padrão mínimo exigido pela norma ABNT NBR 16143
| UFV-M-648 | Finalizada |  |  | 2026-01-20 | 2026-01-21 | 2026-01-23 | Citrodoro Comercio e Tratamento de madeira LTDA | Lucianopolis | SP | Madeira | madeiracitrodoro@uol.com.br | CCA-C | Disco | Citriodora | Mourão 17 a 20 cm | [6 empty] | Mourões | 6.5 | NBR 16143 | 3 | Parcial e regular | Indica a penetração uniforme, mas não total pela extensão do alburno. | [26 empty] | 0.972 | 972 | 0.238 | 0.138 | 0.308 | 0.684 | 34.9 | 20.1 | 45 | 100 | 2.31 | 1.34 | 2.99 | 6.64 | Os resultados da análise química apresentaram uma retenção do produto de acordo com o padrão mínimo exigido pela norma ABNT NBR 16143
| UFV-M-649 | Finalizada |  |  | 2026-01-20 | 2026-01-21 | 2026-01-23 | Zones Tratamento de Madeira LTDA | Vilhena | Ro | Madeira | usina@tratanorte.com | CCA-C | Bagueta | Eucalyptus | AME-02 14 a 16 | [6 empty] | Mourões | 6.5 | NBR 16143 | 3 | Parcial e regular | Indica a penetração uniforme, mas não total pela extensão do alburno. | [26 empty] | 0.766 | 766 | 0.525 | 0.232 | 0.489 | 1.246 | 42.2 | 18.6 | 39.2 | 100 | 4.02 | 1.78 | 3.75 | 9.55 | Os resultados da análise química apresentaram uma retenção do produto de acordo com o padrão mínimo exigido pela norma ABNT NBR 16143
| UFV-M-650 | Finalizada |  |  | 2026-01-22 | 2026-01-26 | 2026-01-29 | Vale do Tiete Bariri Industria e Comercio de Madeiras LTDA | Bariri | SP | Madeira | juliocesaralice@hotmail.com | CCA-C | Bagueta | Eucalyptus | 01 | [6 empty] | Mourões | 6.5 | NBR 16143 | 3 | Parcial e regular | Indica a penetração uniforme, mas não total pela extensão do alburno. | [26 empty] | 0.81 | 810 | 0.632 | 0.248 | 0.636 | 1.516 | 41.7 | 16.4 | 41.9 | 100 | 5.12 | 2.01 | 5.15 | 12.28 | Os resultados da análise química apresentaram uma retenção do produto de acordo com o padrão mínimo exigido pela norma ABNT NBR 16143
| UFV-M-651 | Finalizada |  |  | 2026-01-22 | 2026-01-26 | 2026-01-29 | Vale do Tiete Bariri Industria e Comercio de Madeiras LTDA | Bariri | SP | Madeira | juliocesaralice@hotmail.com | CCA-C | Bagueta | Eucalyptus | 02 | [6 empty] | Postes | 9.6 | NBR 16143 | 3 | Parcial e regular | Indica a penetração uniforme, mas não total pela extensão do alburno. | [26 empty] | 0.73 | 730 | 0.591 | 0.23 | 0.538 | 1.359 | 43.5 | 16.9 | 39.6 | 100 | 4.31 | 1.68 | 3.93 | 9.92 | Os resultados da análise química apresentaram uma retenção do produto de acordo com o padrão mínimo exigido pela norma ABNT NBR 16143
| UFV-M-652 | Finalizada |  |  | 2026-01-22 | 2026-01-26 | 2026-01-29 | Vale do Tiete Bariri Industria e Comercio de Madeiras LTDA | Bariri | SP | Madeira | juliocesaralice@hotmail.com | CCA-C | Bagueta | Eucalyptus | 03 | [6 empty] | Mourões | 6.5 | NBR 16143 | 2 | Profunda e irregular | Indica a penetração profunda, mas desuniforme em toda a extensão do alburno. | [26 empty] | 0.508 | 508 | 0.638 | 0.265 | 0.682 | 1.585 | 40.3 | 16.7 | 43 | 100 | 3.24 | 1.35 | 3.46 | 8.05 | Os resultados da análise química apresentaram uma retenção do produto de acordo com o padrão mínimo exigido pela norma ABNT NBR 16143
| UFV-M-653 | Finalizada |  |  | 2026-01-22 | 2026-01-26 | 2026-01-29 | Vale do Tiete Bariri Industria e Comercio de Madeiras LTDA | Bariri | SP | Madeira | juliocesaralice@hotmail.com | CCA-C | Bagueta | Eucalyptus | 04 | [6 empty] | Mourões | 6.5 | NBR 16143 | 3 | Parcial e regular | Indica a penetração uniforme, mas não total pela extensão do alburno. | [26 empty] | 0.693 | 693 | 0.769 | 0.307 | 0.643 | 1.719 | 44.8 | 17.9 | 37.3 | 100 | 5.33 | 2.13 | 4.46 | 11.92 | Os resultados da análise química apresentaram uma retenção do produto de acordo com o padrão mínimo exigido pela norma ABNT NBR 16143
| UFV-M-654 | Finalizada |  |  | 2026-01-22 | 2026-01-26 | 2026-01-29 | Vale do Tiete Bariri Industria e Comercio de Madeiras LTDA | Bariri | SP | Madeira | juliocesaralice@hotmail.com | CCA-C | Bagueta | Eucalyptus | 05 | [6 empty] | Mourões | 6.5 | NBR 16143 | 3 | Parcial e regular | Indica a penetração uniforme, mas não total pela extensão do alburno. | [26 empty] | 0.683 | 683 | 0.74 | 0.305 | 0.698 | 1.743 | 42.5 | 17.5 | 40 | 100 | 5.05 | 2.08 | 4.77 | 11.9 | Os resultados da análise química apresentaram uma retenção do produto de acordo com o padrão mínimo exigido pela norma ABNT NBR 16143
| UFV-M-655 | Finalizada |  |  | 2026-01-22 | 2026-01-26 | 2026-01-29 | Vale do Tiete Bariri Industria e Comercio de Madeiras LTDA | Bariri | SP | Solução | juliocesaralice@hotmail.com | CCA-C | Bagueta | Eucalyptus | 06 | [6 empty] | Mourões | 6.5 | NBR 16143 | 3 | Parcial e regular | Indica a penetração uniforme, mas não total pela extensão do alburno. | [26 empty] | 0.721 | 721 | 0.673 | 0.293 | 0.658 | 1.624 | 41.4 | 18.1 | 40.5 | 100 | 4.85 | 2.11 | 4.74 | 11.7 | Os resultados da análise química apresentaram uma retenção do produto de acordo com o padrão mínimo exigido pela norma ABNT NBR 16143
| UFV-M-656 | Finalizada |  |  | 2026-01-28 | 2026-01-28 | 2026-01-29 | Madimune | Coxim | MS | Madeira | madimunecoxim@gmail.com | CCA-C | Bagueta | Eucalyptus | 01/26 | [6 empty] | Mourões | 6.5 | NBR 16143 | 2 | Profunda e irregular | Indica a penetração profunda, mas desuniforme em toda a extensão do alburno. | [26 empty] | 0.676 | 676 | 0.708 | 0.254 | 0.466 | 1.428 | 49.5 | 17.8 | 32.7 | 100 | 4.79 | 1.72 | 3.15 | 9.66 | Os resultados da análise química apresentaram uma retenção do produto de acordo com o padrão mínimo exigido pela norma ABNT NBR 16143
| UFV-M-657 | Finalizada |  |  | 2026-01-26 | 2026-01-28 | 2026-01-29 | Madimune MT | Pedra Petra | MT | Madeira | madimunemt@gmail.com | CCA-C | Bagueta | Eucalyptus | Tratamento = 18 | [6 empty] | Mourões | 6.5 | NBR 16143 | 4 | Parcial e irregular | Indica a penetração desuniforme e não total pela extensão do alburno. | [26 empty] | 0.861 | 861 | 0.412 | 0.234 | 0.41 | 1.056 | 39 | 22.2 | 38.8 | 100 | 3.55 | 2.01 | 3.53 | 9.09 | Os resultados da análise química apresentaram uma retenção do produto de acordo com o padrão mínimo exigido pela norma ABNT NBR 16143
| UFV-M-658 | Finalizada |  |  | 2026-01-26 | 2026-01-28 | 2026-01-29 | Madimune MT | Pedra Petra | MT | Madeira | madimunemt@gmail.com | CCA-C | Bagueta | Eucalyptus | Tratamento = 39 | [6 empty] | Mourões | 6.5 | NBR 16143 | 4 | Parcial e irregular | Indica a penetração desuniforme e não total pela extensão do alburno. | [26 empty] | 0.98 | 980 | 0.295 | 0.157 | 0.302 | 0.754 | 39.1 | 20.8 | 40.1 | 100 | 2.89 | 1.54 | 2.96 | 7.39 | Os resultados da análise química apresentaram uma retenção do produto de acordo com o padrão mínimo exigido pela norma ABNT NBR 16143
| UFV-M-659 | Finalizada |  |  | 2026-01-26 | 2026-01-28 | 2026-01-29 | Madimune MT | Pedra Petra | MT | Madeira | madimunemt@gmail.com | CCA-C | Bagueta | Eucalyptus | Tratamento = 23 | [6 empty] | Mourões | 6.5 | NBR 16143 | 4 | Parcial e irregular | Indica a penetração desuniforme e não total pela extensão do alburno. | [26 empty] | 0.791 | 791 | 0.452 | 0.233 | 0.399 | 1.084 | 41.7 | 21.5 | 36.8 | 100 | 3.58 | 1.84 | 3.16 | 8.58 | Os resultados da análise química apresentaram uma retenção do produto de acordo com o padrão mínimo exigido pela norma ABNT NBR 16143
| UFV-M-660 | Finalizada |  |  | 2026-01-26 | 2026-01-28 | 2026-01-29 | Madimune MT | Pedra Petra | MT | Madeira | madimunemt@gmail.com | CCA-C | Bagueta | Eucalyptus | Tratamento = 4 | [6 empty] | Mourões | 6.5 | NBR 16143 | 1 | Profunda e regular | Indica a penetração profunda e uniforme em toda a extensão do alburno. | [26 empty] | 0.875 | 875 | 0.386 | 0.247 | 0.494 | 1.127 | 34.3 | 21.9 | 43.8 | 100 | 3.38 | 2.16 | 4.32 | 9.86 | Os resultados da análise química apresentaram uma retenção do produto de acordo com o padrão mínimo exigido pela norma ABNT NBR 16143
| UFV-M-661 | Finalizada |  |  | 2026-01-29 | 2026-01-30 | 2026-02-03 | Vida Longa Madeiras Tratadas | Taio | SC | Madeira | vendas@vidalonga.ind.br | CCA-C | Bagueta | Eucalyptus | Amostra 1 | [6 empty] | Postes | 9.6 | NBR 16144 | 2 | Profunda e irregular | Indica a penetração profunda, mas desuniforme em toda a extensão do alburno. | [26 empty] | 0.661 | 661 | 0.792 | 0.349 | 0.83 | 1.971 | 40.2 | 17.7 | 42.1 | 100 | 5.24 | 2.31 | 5.49 | 13.04 | Os resultados da análise química apresentaram uma retenção do produto de acordo com o padrão mínimo exigido pela norma ABNT NBR 16143
| UFV-M-662 | Finalizada |  |  | 2026-01-29 | 2026-01-30 | 2026-02-03 | Vida Longa Madeiras Tratadas | Taio | SC | Madeira | vendas@vidalonga.ind.br | CCA-C | Bagueta | Eucalyptus | Amostra 2 | [6 empty] | Mourões | 6.5 | NBR 16145 | 2 | Profunda e irregular | Indica a penetração profunda, mas desuniforme em toda a extensão do alburno. | [26 empty] | 0.512 | 512 | 0.893 | 0.306 | 0.627 | 1.826 | 48.9 | 16.7 | 34.4 | 100 | 4.57 | 1.57 | 3.21 | 9.35 | Os resultados da análise química apresentaram uma retenção do produto de acordo com o padrão mínimo exigido pela norma ABNT NBR 16143
| UFV-M-663 | Finalizada |  |  | 2026-01-29 | 2026-01-30 | 2026-02-03 | Vida Longa Madeiras Tratadas | Taio | SC | Madeira | vendas@vidalonga.ind.br | CCA-C | Bagueta | Eucalyptus | Amostra 3 | [6 empty] | Postes | 9.6 | NBR 16146 | 4 | Parcial e irregular | Indica a penetração desuniforme e não total pela extensão do alburno. | [26 empty] | 0.536 | 536 | 0.386 | 0.16 | 0.344 | 0.89 | 43.4 | 18 | 38.6 | 100 | 2.07 | 0.86 | 1.84 | 4.77 | Os resultados da análise química apresentaram uma retenção do produto inferior ao padrão mínimo exigido pela norma ABNT NBR 16143
| UFV-M-664 | Finalizada |  |  | 2026-01-29 | 2026-01-30 | 2026-02-03 | Vida Longa Madeiras Tratadas | Taio | SC | Madeira | vendas@vidalonga.ind.br | CCA-C | Bagueta | Eucalyptus | Amostra 4 | [6 empty] | Mourões | 6.5 | NBR 16147 | 3 | Parcial e regular | Indica a penetração uniforme, mas não total pela extensão do alburno. | [26 empty] | 0.603 | 603 | 0.818 | 0.317 | 0.679 | 1.814 | 45.1 | 17.5 | 37.4 | 100 | 4.93 | 1.91 | 4.09 | 10.93 | Os resultados da análise química apresentaram uma retenção do produto de acordo com o padrão mínimo exigido pela norma ABNT NBR 16143
| UFV-M-665 | Finalizada |  |  | 2026-01-29 | 2026-01-30 | 2026-02-03 | Vida Longa Madeiras Tratadas | Taio | SC | Madeira | vendas@vidalonga.ind.br | CCA-C | Bagueta | Eucalyptus | Amostra 5 | [6 empty] | Postes | 9.6 | NBR 16148 | 1 | Profunda e regular | Indica a penetração profunda e uniforme em toda a extensão do alburno. | [26 empty] | 0.516 | 516 | 1.239 | 0.373 | 0.78 | 2.392 | 51.8 | 15.6 | 32.6 | 100 | 6.39 | 1.92 | 4.02 | 12.33 | Os resultados da análise química apresentaram uma retenção do produto de acordo com o padrão mínimo exigido pela norma ABNT NBR 16143
| UFV-M-666 | Finalizada |  |  | 2026-02-03 | 2026-02-04 | 2026-02-05 | Lua Madeira Imunizada | Nova União | MG | Madeira | luamadeira@luamadeira.com.br | CCA - C | Torete | Eucalyptus | I13 | [6 empty] | Mourões | 6.5 | NBR 16143 | 4 | Parcial e irregular | Indica a penetração desuniforme e não total pela extensão do alburno. | [26 empty] | 0.919 | 919 | 0.605 | 0.205 | 0.582 | 1.392 | 43.5 | 14.7 | 41.8 | 100 | 5.56 | 1.88 | 5.35 | 12.79 | Os resultados da análise química apresentaram uma retenção do produto de acordo com o padrão mínimo exigido pela norma ABNT NBR 16143
| UFV-M-667 | Finalizada |  |  | 2026-02-03 | 2026-02-04 | 2026-02-05 | Lua Madeira Imunizada | Nova União | MG | Madeira | luamadeira@luamadeira.com.br | CCA - C | Torete | Eucalyptus | I14 | [6 empty] | Mourões | 6.5 | NBR 16143 | 4 | Parcial e irregular | Indica a penetração desuniforme e não total pela extensão do alburno. | [26 empty] | 0.934 | 934 | 0.666 | 0.208 | 0.671 | 1.545 | 43.1 | 13.5 | 43.4 | 100 | 6.22 | 1.94 | 6.27 | 14.43 | Os resultados da análise química apresentaram uma retenção do produto de acordo com o padrão mínimo exigido pela norma ABNT NBR 16143
| UFV-M-668 | Finalizada |  |  | 2026-02-03 | 2026-02-04 | 2026-02-05 | Lua Madeira Imunizada | Nova União | MG | Madeira | luamadeira@luamadeira.com.br | CCA - C | Torete | Eucalyptus | I15 | [6 empty] | Mourões | 6.5 | NBR 16143 | 3 | Parcial e regular | Indica a penetração uniforme, mas não total pela extensão do alburno. | [26 empty] | 0.743 | 743 | 0.573 | 0.259 | 0.678 | 1.51 | 37.9 | 17.2 | 44.9 | 100 | 4.26 | 1.92 | 5.04 | 11.22 | Os resultados da análise química apresentaram uma retenção do produto de acordo com o padrão mínimo exigido pela norma ABNT NBR 16143
| UFV-M-669 | Finalizada |  |  | 2026-02-03 | 2026-02-04 | 2026-02-05 | Curupira Eucaliptus Tratados LTDA | São Joao do Paraiso | MG | Madeira | curupiraeucaliptostratados@gmail.com | CCA - C | Torete | Eucalyptus | 06 A 08 X2.2-1.6 | [6 empty] | Postes | 9.6 | NBR 16143 | 2 | Profunda e irregular | Indica a penetração profunda, mas desuniforme em toda a extensão do alburno. | [26 empty] | 0.892 | 892 | 0.26 | 0.144 | 0.386 | 0.79 | 32.9 | 18.2 | 48.9 | 100 | 2.32 | 1.28 | 3.44 | 7.04 | Os resultados da análise química apresentaram uma retenção do produto inferior ao padrão mínimo exigido pela norma ABNT NBR 16143
| UFV-M-670 | Finalizada |  |  | 2026-02-03 | 2026-02-04 | 2026-02-05 | Curupira Eucaliptus Tratados LTDA | São Joao do Paraiso | MG | Madeira | curupiraeucaliptostratados@gmail.com | CCA - C | Torete | Eucalyptus | 08 A 10 X2.2-1.5 | [6 empty] | Postes | 9.6 | NBR 16143 | 3 | Parcial e regular | Indica a penetração uniforme, mas não total pela extensão do alburno. | [26 empty] | 0.813 | 813 | 0.498 | 0.209 | 0.471 | 1.178 | 42.3 | 17.7 | 40 | 100 | 4.05 | 1.7 | 3.83 | 9.58 | Os resultados da análise química apresentaram uma retenção do produto inferior ao padrão mínimo exigido pela norma ABNT NBR 16143
| UFV-M-671 | Finalizada |  |  | 2026-02-03 | 2026-02-04 | 2026-02-05 | Curupira Eucaliptus Tratados LTDA | São Joao do Paraiso | MG | Madeira | curupiraeucaliptostratados@gmail.com | CCA - C | Torete | Eucalyptus | 06 A 08 X2.2-1.3 | [6 empty] | Postes | 9.6 | NBR 16143 | 1 | Profunda e regular | Indica a penetração profunda e uniforme em toda a extensão do alburno. | [26 empty] | 0.683 | 683 | 0.335 | 0.178 | 0.838 | 1.351 | 40 | 21.3 | 38.7 | 100 | 2.29 | 1.22 | 5.72 | 9.23 | Os resultados da análise química apresentaram uma retenção do produto inferior ao padrão mínimo exigido pela norma ABNT NBR 16143
| UFV-M-672 | Finalizada |  |  | 2026-02-03 | 2026-02-04 | 2026-02-05 | Curupira Eucaliptus Tratados LTDA | São Joao do Paraiso | MG | Madeira | curupiraeucaliptostratados@gmail.com | CCA - C | Torete | Eucalyptus | 06 A 08 X2.2-1.4 | [6 empty] | Postes | 9.6 | NBR 16143 | 3 | Parcial e regular | Indica a penetração uniforme, mas não total pela extensão do alburno. | [26 empty] | 0.809 | 809 | 0.475 | 0.234 | 0.557 | 1.266 | 37.5 | 18.5 | 44 | 100 | 3.84 | 1.89 | 4.51 | 10.24 | Os resultados da análise química apresentaram uma retenção do produto de acordo com o padrão mínimo exigido pela norma ABNT NBR 16143
| UFV-M-673 | Em análise |  |  | 2026-02-05 | 2026-02-05 |  | Martinelli Madeiras | Chopinzinho | PR | Madeira | comprasgm01@outlook.com | CCA - C | Bagueta | Eucalyptus | 20 A 25x3000 2°C | [6 empty] | Postes | 9.6 | NBR 16143 | [29 empty] | 0.636 | 636 | 0.709 | 0.224 | 0.404 | 1.337 | 53 | 16.8 | 30.2 | 100 | 4.51 | 1.42 | 2.57 | 8.5 | Os resultados da análise química apresentaram uma retenção do produto inferior ao padrão mínimo exigido pela norma ABNT NBR 16143
| UFV-M-674 | Em análise |  |  | 2026-02-05 | 2026-02-05 |  | Martinelli Madeiras | Chopinzinho | PR | Madeira | comprasgm01@outlook.com | CCA - C | Bagueta | Eucalyptus | 12 A 15x2200 01 4°c | [6 empty] | Postes | 9.6 | NBR 16143 | [29 empty] | 0.913 | 913 | 0.449 | 0.192 | 0.331 | 0.972 | 46.2 | 19.8 | 34 | 100 | 4.1 | 1.75 | 3.02 | 8.87 | Os resultados da análise química apresentaram uma retenção do produto inferior ao padrão mínimo exigido pela norma ABNT NBR 16143
| UFV-M-675 | Em análise |  |  | 2026-02-05 | 2026-02-05 |  | Martinelli Madeiras | Chopinzinho | PR | Madeira | comprasgm01@outlook.com | CCA - C | Bagueta | Eucalyptus | 12 A 15x2200 02 4°c | [6 empty] | Postes | 9.6 | NBR 16143 | [29 empty] | 0.833 | 833 | 0.355 | 0.144 | 0.215 | 0.714 | 49.7 | 20.2 | 30.1 | 100 | 2.96 | 1.2 | 1.79 | 5.95 | Os resultados da análise química apresentaram uma retenção do produto inferior ao padrão mínimo exigido pela norma ABNT NBR 16143
| UFV-M-676 | Em análise |  |  | 2026-02-05 | 2026-02-05 |  | Martinelli Madeiras | Chopinzinho | PR | Madeira | comprasgm01@outlook.com | CCA - C | Bagueta | Eucalyptus | 20 A 25x3000 1°C | [6 empty] | Postes | 9.6 | NBR 16143 | [29 empty] | 0.613 | 613 | 0.599 | 0.217 | 0.367 | 1.183 | 50.7 | 18.3 | 31 | 100 | 3.67 | 1.33 | 2.25 | 7.25 | Os resultados da análise química apresentaram uma retenção do produto inferior ao padrão mínimo exigido pela norma ABNT NBR 16143
| UFV-M-677 | Em análise |  |  | 2026-02-05 | 2026-02-05 |  | Madeiras Tratadas Angrolândia | Angrolândia | SC | Madeira | contato@mtanadeiras.com.br | CCA - C | Torete | Pinus | Amosta 1 15/01/2026 | [8 empty] | NBR 16143 | [29 empty] | 0.572 | 572 | 0.599 | 0.217 | 0.367 | 1.183 | 50.7 | 18.3 | 31 | 100 | 3.43 | 1.24 | 2.1 | 6.77 | Os resultados da análise química apresentaram uma retenção do produto inferior ao padrão mínimo exigido pela norma ABNT NBR 16143
| UFV-M-678 | Em análise |  |  | 2026-02-05 | 2026-02-05 |  | Madeiras Tratadas Angrolândia | Angrolândia | SC | Madeira | contato@mtanadeiras.com.br | CCA - C | Bagueta | Pinus | Amostra 2 21/01/2026 | [8 empty] | NBR 16143 | [29 empty] | 0.53 | 530 | 0.857 | 0.247 | 0.386 | 1.49 | 57.5 | 16.6 | 25.9 | 100 | 4.54 | 1.31 | 2.05 | 7.9 | Os resultados da análise química apresentaram uma retenção do produto inferior ao padrão mínimo exigido pela norma ABNT NBR 16143
| UFV-M-679 | Em análise |  |  | 2026-02-10 | 2026-02-10 |  | Madimune | Coxim | MS | Madeira | madimunecoxim@gmail.com | CCA - C | Bagueta | Eucalyptus | 02/26 | [6 empty] | Mourões | 6.5 | NBR 16143 | [29 empty] | 0.934 | 934 | 1.697 | 0.452 | 1.003 | 3.152 | 53.8 | 14.4 | 31.8 | 100 | 15.85 | 4.22 | 9.37 | 29.44 | Os resultados da análise química apresentaram uma retenção do produto de acordo com o padrão mínimo exigido pela norma ABNT NBR 16143
| UFV-M-680 | Em análise |  |  | 2026-02-10 | 2026-02-10 |  | Madeira Tratadas Aleixo - Itamatra | Itapecerica | MG | Madeira | adm@itamatra.com.br | CCA - C | Torete | Eucalyptus | Amostra A 01 | [6 empty] | Mourões | 6.5 | NBR 16143 | [30 empty] | 0 |  |  |  | 0 |  |  |  | 0 | 0 | 0 | 0 | 0 | Os resultados da análise química apresentaram uma retenção do produto inferior ao padrão mínimo exigido pela norma ABNT NBR 16143
| UFV-M-681 | Em análise |  |  | 2026-02-10 | 2026-02-10 |  | Madeira Tratadas Aleixo - Itamatra | Itapecerica | MG | Madeira | adm@itamatra.com.br | CCA - C | Torete | Eucalyptus | Amostra A 02 | [6 empty] | Mourões | 6.5 | NBR 16143 | [30 empty] | 0 |  |  |  | 0 |  |  |  | 0 | 0 | 0 | 0 | 0 | Os resultados da análise química apresentaram uma retenção do produto inferior ao padrão mínimo exigido pela norma ABNT NBR 16143
| UFV-M-682 | Em análise |  |  | 2026-02-10 | 2026-02-10 |  | Madeira Tratadas Aleixo - Itamatra | Itapecerica | MG | Madeira | adm@itamatra.com.br | CCA - C | Torete | Eucalyptus | Amostra A 03 | [6 empty] | Mourões | 6.5 | NBR 16143 | [30 empty] | 0 |  |  |  | 0 |  |  |  | 0 | 0 | 0 | 0 | 0 | Os resultados da análise química apresentaram uma retenção do produto inferior ao padrão mínimo exigido pela norma ABNT NBR 16143
| UFV-M-683 | Em análise |  |  | 2026-02-10 | 2026-02-10 |  | Madeira Tratadas Aleixo - Itamatra | Itapecerica | MG | Madeira | adm@itamatra.com.br | CCA - C | Torete | Eucalyptus | Amostra A 04 | [6 empty] | Mourões | 6.5 | NBR 16143 | [30 empty] | 0 |  |  |  | 0 |  |  |  | 0 | 0 | 0 | 0 | 0 | Os resultados da análise química apresentaram uma retenção do produto inferior ao padrão mínimo exigido pela norma ABNT NBR 16143
| UFV-M-684 | Em análise |  |  | 2026-02-10 | 2026-02-10 |  | Madeira Tratadas Aleixo - Itamatra | Itapecerica | MG | Madeira | adm@itamatra.com.br | CCA - C | Torete | Eucalyptus | Amostra A 05 | [6 empty] | Mourões | 6.5 | NBR 16143 | [30 empty] | 0 |  |  |  | 0 |  |  |  | 0 | 0 | 0 | 0 | 0 | Os resultados da análise química apresentaram uma retenção do produto inferior ao padrão mínimo exigido pela norma ABNT NBR 16143
| UFV-M-685 | Em análise |  |  | 2026-02-10 | 2026-02-10 |  | Madeira Tratadas Aleixo - Itamatra | Itapecerica | MG | Madeira | adm@itamatra.com.br | CCA - C | Torete | Eucalyptus | Amostra B 01 | [6 empty] | Mourões | 6.5 | NBR 16143 | [30 empty] | 0 |  |  |  | 0 |  |  |  | 0 | 0 | 0 | 0 | 0 | Os resultados da análise química apresentaram uma retenção do produto inferior ao padrão mínimo exigido pela norma ABNT NBR 16143
| UFV-M-686 | Em análise |  |  | 2026-02-10 | 2026-02-10 |  | Madeira Tratadas Aleixo - Itamatra | Itapecerica | MG | Madeira | adm@itamatra.com.br | CCA - C | Torete | Eucalyptus | Amostra B 02 | [6 empty] | Mourões | 6.5 | NBR 16143 | [30 empty] | 0 |  |  |  | 0 |  |  |  | 0 | 0 | 0 | 0 | 0 | Os resultados da análise química apresentaram uma retenção do produto inferior ao padrão mínimo exigido pela norma ABNT NBR 16143
| UFV-M-687 | Em análise |  |  | 2026-02-10 | 2026-02-10 |  | Madeira Tratadas Aleixo - Itamatra | Itapecerica | MG | Madeira | adm@itamatra.com.br | CCA - C | Torete | Eucalyptus | Amostra B 03 | [6 empty] | Mourões | 6.5 | NBR 16143 | [30 empty] | 0 |  |  |  | 0 |  |  |  | 0 | 0 | 0 | 0 | 0 | Os resultados da análise química apresentaram uma retenção do produto inferior ao padrão mínimo exigido pela norma ABNT NBR 16143
| UFV-M-688 | Em análise |  |  | 2026-02-10 | 2026-02-10 |  | Madeira Tratadas Aleixo - Itamatra | Itapecerica | MG | Madeira | adm@itamatra.com.br | CCA - C | Torete | Eucalyptus | Amostra B 04 | [6 empty] | Mourões | 6.5 | NBR 16143 | [30 empty] | 0 |  |  |  | 0 |  |  |  | 0 | 0 | 0 | 0 | 0 | Os resultados da análise química apresentaram uma retenção do produto inferior ao padrão mínimo exigido pela norma ABNT NBR 16143
| UFV-M-689 | Em análise |  |  | 2026-02-10 | 2026-02-10 |  | Madeira Tratadas Aleixo - Itamatra | Itapecerica | MG | Madeira | adm@itamatra.com.br | CCA - C | Torete | Eucalyptus | Amostra B 05 | [6 empty] | Mourões | 6.5 | NBR 16143 | [30 empty] | 0 |  |  |  | 0 |  |  |  | 0 | 0 | 0 | 0 | 0 | Os resultados da análise química apresentaram uma retenção do produto inferior ao padrão mínimo exigido pela norma ABNT NBR 16143
| UFV-M-690 | [54 empty] | 0 |  |  |  | 0 |  |  |  | 0 | 0 | 0 | 0 | 0 | Os resultados da análise química apresentaram uma retenção do produto inferior ao padrão mínimo exigido pela norma ABNT NBR 16143
[56 empty] | 0 |  |  |  | 0 |  |  |  | 0 | 0 | 0 | 0 | 0 | Os resultados da análise química apresentaram uma retenção do produto inferior ao padrão mínimo exigido pela norma ABNT NBR 16143
[56 empty] | 0 |  |  |  | 0 |  |  |  | 0 | 0 | 0 | 0 | 0 | Os resultados da análise química apresentaram uma retenção do produto inferior ao padrão mínimo exigido pela norma ABNT NBR 16143
[56 empty] | 0 |  |  |  | 0 |  |  |  | 0 | 0 | 0 | 0 | 0 | Os resultados da análise química apresentaram uma retenção do produto inferior ao padrão mínimo exigido pela norma ABNT NBR 16143
[56 empty] | 0 |  |  |  | 0 |  |  |  | 0 | 0 | 0 | 0 | 0 | Os resultados da análise química apresentaram uma retenção do produto inferior ao padrão mínimo exigido pela norma ABNT NBR 16143
[56 empty] | 0 |  |  |  | 0 |  |  |  | 0 | 0 | 0 | 0 | 0 | Os resultados da análise química apresentaram uma retenção do produto inferior ao padrão mínimo exigido pela norma ABNT NBR 16143
[56 empty] | 0 |  |  |  | 0 |  |  |  | 0 | 0 | 0 | 0 | 0 | Os resultados da análise química apresentaram uma retenção do produto inferior ao padrão mínimo exigido pela norma ABNT NBR 16143
[56 empty] | 0 |  |  |  | 0 |  |  |  | 0 | 0 | 0 | 0 | 0 | Os resultados da análise química apresentaram uma retenção do produto inferior ao padrão mínimo exigido pela norma ABNT NBR 16143
[56 empty] | 0 |  |  |  | 0 |  |  |  | 0 | 0 | 0 | 0 | 0 | Os resultados da análise química apresentaram uma retenção do produto inferior ao padrão mínimo exigido pela norma ABNT NBR 16143
[56 empty] | 0 |  |  |  | 0 |  |  |  | 0 | 0 | 0 | 0 | 0 | Os resultados da análise química apresentaram uma retenção do produto inferior ao padrão mínimo exigido pela norma ABNT NBR 16143
[56 empty] | 0 |  |  |  | 0 |  |  |  | 0 | 0 | 0 | 0 | 0 | Os resultados da análise química apresentaram uma retenção do produto inferior ao padrão mínimo exigido pela norma ABNT NBR 16143
[56 empty] | 0 |  |  |  | 0 |  |  |  | 0 | 0 | 0 | 0 | 0 | Os resultados da análise química apresentaram uma retenção do produto inferior ao padrão mínimo exigido pela norma ABNT NBR 16143
[56 empty] | 0 |  |  |  | 0 |  |  |  | 0 | 0 | 0 | 0 | 0 | Os resultados da análise química apresentaram uma retenção do produto inferior ao padrão mínimo exigido pela norma ABNT NBR 16143
[56 empty] | 0 |  |  |  | 0 |  |  |  | 0 | 0 | 0 | 0 | 0 | Os resultados da análise química apresentaram uma retenção do produto inferior ao padrão mínimo exigido pela norma ABNT NBR 16143
[56 empty] | 0 |  |  |  | 0 |  |  |  | 0 | 0 | 0 | 0 | 0 | Os resultados da análise química apresentaram uma retenção do produto inferior ao padrão mínimo exigido pela norma ABNT NBR 16143
[56 empty] | 0 |  |  |  | 0 |  |  |  | 0 | 0 | 0 | 0 | 0 | Os resultados da análise química apresentaram uma retenção do produto inferior ao padrão mínimo exigido pela norma ABNT NBR 16143
[56 empty] | 0 |  |  |  | 0 |  |  |  | 0 | 0 | 0 | 0 | 0 | Os resultados da análise química apresentaram uma retenção do produto inferior ao padrão mínimo exigido pela norma ABNT NBR 16143
[56 empty] | 0 |  |  |  | 0 |  |  |  | 0 | 0 | 0 | 0 | 0 | Os resultados da análise química apresentaram uma retenção do produto inferior ao padrão mínimo exigido pela norma ABNT NBR 16143
[56 empty] | 0 |  |  |  | 0 |  |  |  | 0 | 0 | 0 | 0 | 0 | Os resultados da análise química apresentaram uma retenção do produto inferior ao padrão mínimo exigido pela norma ABNT NBR 16143
[56 empty] | 0 |  |  |  | 0 |  |  |  | 0 | 0 | 0 | 0 | 0 | Os resultados da análise química apresentaram uma retenção do produto inferior ao padrão mínimo exigido pela norma ABNT NBR 16143
[56 empty] | 0 |  |  |  | 0 |  |  |  | 0 | 0 | 0 | 0 | 0 | Os resultados da análise química apresentaram uma retenção do produto inferior ao padrão mínimo exigido pela norma ABNT NBR 16143
[56 empty] | 0 |  |  |  | 0 |  |  |  | 0 | 0 | 0 | 0 | 0 | Os resultados da análise química apresentaram uma retenção do produto inferior ao padrão mínimo exigido pela norma ABNT NBR 16143
[56 empty] | 0 |  |  |  | 0 |  |  |  | 0 | 0 | 0 | 0 | 0 | Os resultados da análise química apresentaram uma retenção do produto inferior ao padrão mínimo exigido pela norma ABNT NBR 16143
[56 empty] | 0 |  |  |  | 0 |  |  |  | 0 | 0 | 0 | 0 | 0 | Os resultados da análise química apresentaram uma retenção do produto inferior ao padrão mínimo exigido pela norma ABNT NBR 16143
[56 empty] | 0 |  |  |  | 0 |  |  |  | 0 | 0 | 0 | 0 | 0 | Os resultados da análise química apresentaram uma retenção do produto inferior ao padrão mínimo exigido pela norma ABNT NBR 16143
[56 empty] | 0 |  |  |  | 0 |  |  |  | 0 | 0 | 0 | 0 | 0 | Os resultados da análise química apresentaram uma retenção do produto inferior ao padrão mínimo exigido pela norma ABNT NBR 16143
[56 empty] | 0 |  |  |  | 0 |  |  |  | 0 | 0 | 0 | 0 | 0 | Os resultados da análise química apresentaram uma retenção do produto inferior ao padrão mínimo exigido pela norma ABNT NBR 16143
[56 empty] | 0 |  |  |  | 0 |  |  |  | 0 | 0 | 0 | 0 | 0 | Os resultados da análise química apresentaram uma retenção do produto inferior ao padrão mínimo exigido pela norma ABNT NBR 16143
[56 empty] | 0 |  |  |  | 0 |  |  |  | 0 | 0 | 0 | 0 | 0 | Os resultados da análise química apresentaram uma retenção do produto inferior ao padrão mínimo exigido pela norma ABNT NBR 16143
[56 empty] | 0 |  |  |  | 0 |  |  |  | 0 | 0 | 0 | 0 | 0 | Os resultados da análise química apresentaram uma retenção do produto inferior ao padrão mínimo exigido pela norma ABNT NBR 16143
[56 empty] | 0 |  |  |  | 0 |  |  |  | 0 | 0 | 0 | 0 | 0 | Os resultados da análise química apresentaram uma retenção do produto inferior ao padrão mínimo exigido pela norma ABNT NBR 16143
[56 empty] | 0 |  |  |  | 0 |  |  |  | 0 | 0 | 0 | 0 | 0 | Os resultados da análise química apresentaram uma retenção do produto inferior ao padrão mínimo exigido pela norma ABNT NBR 16143
[56 empty] | 0 |  |  |  | 0 |  |  |  | 0 | 0 | 0 | 0 | 0 | Os resultados da análise química apresentaram uma retenção do produto inferior ao padrão mínimo exigido pela norma ABNT NBR 16143
[56 empty] | 0 |  |  |  | 0 |  |  |  | 0 | 0 | 0 | 0 | 0 | Os resultados da análise química apresentaram uma retenção do produto inferior ao padrão mínimo exigido pela norma ABNT NBR 16143
[56 empty] | 0 |  |  |  | 0 |  |  |  | 0 | 0 | 0 | 0 | 0 | Os resultados da análise química apresentaram uma retenção do produto inferior ao padrão mínimo exigido pela norma ABNT NBR 16143
[56 empty] | 0 |  |  |  | 0 |  |  |  | 0 | 0 | 0 | 0 | 0 | Os resultados da análise química apresentaram uma retenção do produto inferior ao padrão mínimo exigido pela norma ABNT NBR 16143
[56 empty] | 0 |  |  |  | 0 |  |  |  | 0 | 0 | 0 | 0 | 0 | Os resultados da análise química apresentaram uma retenção do produto inferior ao padrão mínimo exigido pela norma ABNT NBR 16143
[56 empty] | 0 |  |  |  | 0 |  |  |  | 0 | 0 | 0 | 0 | 0 | Os resultados da análise química apresentaram uma retenção do produto inferior ao padrão mínimo exigido pela norma ABNT NBR 16143
[56 empty] | 0 |  |  |  | 0 |  |  |  | 0 | 0 | 0 | 0 | 0 | Os resultados da análise química apresentaram uma retenção do produto inferior ao padrão mínimo exigido pela norma ABNT NBR 16143
[56 empty] | 0 |  |  |  | 0 |  |  |  | 0 | 0 | 0 | 0 | 0 | Os resultados da análise química apresentaram uma retenção do produto inferior ao padrão mínimo exigido pela norma ABNT NBR 16143
[56 empty] | 0 |  |  |  | 0 |  |  |  | 0 | 0 | 0 | 0 | 0 | Os resultados da análise química apresentaram uma retenção do produto inferior ao padrão mínimo exigido pela norma ABNT NBR 16143
[56 empty] | 0 |  |  |  | 0 |  |  |  | 0 | 0 | 0 | 0 | 0 | Os resultados da análise química apresentaram uma retenção do produto inferior ao padrão mínimo exigido pela norma ABNT NBR 16143
[56 empty] | 0 |  |  |  | 0 |  |  |  | 0 | 0 | 0 | 0 | 0 | Os resultados da análise química apresentaram uma retenção do produto inferior ao padrão mínimo exigido pela norma ABNT NBR 16143
[56 empty] | 0 |  |  |  | 0 |  |  |  | 0 | 0 | 0 | 0 | 0 | Os resultados da análise química apresentaram uma retenção do produto inferior ao padrão mínimo exigido pela norma ABNT NBR 16143
[56 empty] | 0 |  |  |  | 0 |  |  |  | 0 | 0 | 0 | 0 | 0 | Os resultados da análise química apresentaram uma retenção do produto inferior ao padrão mínimo exigido pela norma ABNT NBR 16143
[56 empty] | 0 |  |  |  | 0 |  |  |  | 0 | 0 | 0 | 0 | 0 | Os resultados da análise química apresentaram uma retenção do produto inferior ao padrão mínimo exigido pela norma ABNT NBR 16143
[56 empty] | 0 |  |  |  | 0 |  |  |  | 0 | 0 | 0 | 0 | 0 | Os resultados da análise química apresentaram uma retenção do produto inferior ao padrão mínimo exigido pela norma ABNT NBR 16143
[56 empty] | 0 |  |  |  | 0 |  |  |  | 0 | 0 | 0 | 0 | 0 | Os resultados da análise química apresentaram uma retenção do produto inferior ao padrão mínimo exigido pela norma ABNT NBR 16143
[56 empty] | 0 |  |  |  | 0 |  |  |  | 0 | 0 | 0 | 0 | 0 | Os resultados da análise química apresentaram uma retenção do produto inferior ao padrão mínimo exigido pela norma ABNT NBR 16143
[56 empty] | 0 |  |  |  | 0 |  |  |  | 0 | 0 | 0 | 0 | 0 | Os resultados da análise química apresentaram uma retenção do produto inferior ao padrão mínimo exigido pela norma ABNT NBR 16143
[56 empty] | 0 |  |  |  | 0 |  |  |  | 0 | 0 | 0 | 0 | 0 | Os resultados da análise química apresentaram uma retenção do produto inferior ao padrão mínimo exigido pela norma ABNT NBR 16143
[56 empty] | 0 |  |  |  | 0 |  |  |  | 0 | 0 | 0 | 0 | 0 | Os resultados da análise química apresentaram uma retenção do produto inferior ao padrão mínimo exigido pela norma ABNT NBR 16143
[56 empty] | 0 |  |  |  | 0 |  |  |  | 0 | 0 | 0 | 0 | 0 | Os resultados da análise química apresentaram uma retenção do produto inferior ao padrão mínimo exigido pela norma ABNT NBR 16143
[56 empty] | 0 |  |  |  | 0 |  |  |  | 0 | 0 | 0 | 0 | 0 | Os resultados da análise química apresentaram uma retenção do produto inferior ao padrão mínimo exigido pela norma ABNT NBR 16143
[56 empty] | 0 |  |  |  | 0 |  |  |  | 0 | 0 | 0 | 0 | 0 | Os resultados da análise química apresentaram uma retenção do produto inferior ao padrão mínimo exigido pela norma ABNT NBR 16143
[56 empty] | 0 |  |  |  | 0 |  |  |  | 0 | 0 | 0 | 0 | 0 | Os resultados da análise química apresentaram uma retenção do produto inferior ao padrão mínimo exigido pela norma ABNT NBR 16143
[56 empty] | 0 |  |  |  | 0 |  |  |  | 0 | 0 | 0 | 0 | 0 | Os resultados da análise química apresentaram uma retenção do produto inferior ao padrão mínimo exigido pela norma ABNT NBR 16143
[56 empty] | 0 |  |  |  | 0 |  |  |  | 0 | 0 | 0 | 0 | 0 | Os resultados da análise química apresentaram uma retenção do produto inferior ao padrão mínimo exigido pela norma ABNT NBR 16143
[56 empty] | 0 |  |  |  | 0 |  |  |  | 0 | 0 | 0 | 0 | 0 | Os resultados da análise química apresentaram uma retenção do produto inferior ao padrão mínimo exigido pela norma ABNT NBR 16143
[56 empty] | 0 |  |  |  | 0 |  |  |  | 0 | 0 | 0 | 0 | 0 | Os resultados da análise química apresentaram uma retenção do produto inferior ao padrão mínimo exigido pela norma ABNT NBR 16143
[56 empty] | 0 |  |  |  | 0 |  |  |  | 0 | 0 | 0 | 0 | 0 | Os resultados da análise química apresentaram uma retenção do produto inferior ao padrão mínimo exigido pela norma ABNT NBR 16143
[56 empty] | 0 |  |  |  | 0 |  |  |  | 0 | 0 | 0 | 0 | 0 | Os resultados da análise química apresentaram uma retenção do produto inferior ao padrão mínimo exigido pela norma ABNT NBR 16143
[56 empty] | 0 |  |  |  | 0 |  |  |  | 0 | 0 | 0 | 0 | 0 | Os resultados da análise química apresentaram uma retenção do produto inferior ao padrão mínimo exigido pela norma ABNT NBR 16143
[56 empty] | 0 |  |  |  | 0 |  |  |  | 0 | 0 | 0 | 0 | 0 | Os resultados da análise química apresentaram uma retenção do produto inferior ao padrão mínimo exigido pela norma ABNT NBR 16143
[56 empty] | 0 |  |  |  | 0 |  |  |  | 0 | 0 | 0 | 0 | 0 | Os resultados da análise química apresentaram uma retenção do produto inferior ao padrão mínimo exigido pela norma ABNT NBR 16143
[56 empty] | 0 |  |  |  | 0 |  |  |  | 0 | 0 | 0 | 0 | 0 | Os resultados da análise química apresentaram uma retenção do produto inferior ao padrão mínimo exigido pela norma ABNT NBR 16143
[56 empty] | 0 |  |  |  | 0 |  |  |  | 0 | 0 | 0 | 0 | 0 | Os resultados da análise química apresentaram uma retenção do produto inferior ao padrão mínimo exigido pela norma ABNT NBR 16143
[56 empty] | 0 |  |  |  | 0 |  |  |  | 0 | 0 | 0 | 0 | 0 | Os resultados da análise química apresentaram uma retenção do produto inferior ao padrão mínimo exigido pela norma ABNT NBR 16143
[56 empty] | 0 |  |  |  | 0 |  |  |  | 0 | 0 | 0 | 0 | 0 | Os resultados da análise química apresentaram uma retenção do produto inferior ao padrão mínimo exigido pela norma ABNT NBR 16143
[56 empty] | 0 |  |  |  | 0 |  |  |  | 0 | 0 | 0 | 0 | 0 | Os resultados da análise química apresentaram uma retenção do produto inferior ao padrão mínimo exigido pela norma ABNT NBR 16143
[56 empty] | 0 |  |  |  | 0 |  |  |  | 0 | 0 | 0 | 0 | 0 | Os resultados da análise química apresentaram uma retenção do produto inferior ao padrão mínimo exigido pela norma ABNT NBR 16143
[56 empty] | 0 |  |  |  | 0 |  |  |  | 0 | 0 | 0 | 0 | 0 | Os resultados da análise química apresentaram uma retenção do produto inferior ao padrão mínimo exigido pela norma ABNT NBR 16143
[56 empty] | 0 |  |  |  | 0 |  |  |  | 0 | 0 | 0 | 0 | 0 | Os resultados da análise química apresentaram uma retenção do produto inferior ao padrão mínimo exigido pela norma ABNT NBR 16143
[56 empty] | 0 |  |  |  | 0 |  |  |  | 0 | 0 | 0 | 0 | 0 | Os resultados da análise química apresentaram uma retenção do produto inferior ao padrão mínimo exigido pela norma ABNT NBR 16143
[56 empty] | 0 |  |  |  | 0 |  |  |  | 0 | 0 | 0 | 0 | 0 | Os resultados da análise química apresentaram uma retenção do produto inferior ao padrão mínimo exigido pela norma ABNT NBR 16143
[56 empty] | 0 |  |  |  | 0 |  |  |  | 0 | 0 | 0 | 0 | 0 | Os resultados da análise química apresentaram uma retenção do produto inferior ao padrão mínimo exigido pela norma ABNT NBR 16143
[56 empty] | 0 |  |  |  | 0 |  |  |  | 0 | 0 | 0 | 0 | 0 | Os resultados da análise química apresentaram uma retenção do produto inferior ao padrão mínimo exigido pela norma ABNT NBR 16143
[56 empty] | 0 |  |  |  | 0 |  |  |  | 0 | 0 | 0 | 0 | 0 | Os resultados da análise química apresentaram uma retenção do produto inferior ao padrão mínimo exigido pela norma ABNT NBR 16143
[56 empty] | 0 |  |  |  | 0 |  |  |  | 0 | 0 | 0 | 0 | 0 | Os resultados da análise química apresentaram uma retenção do produto inferior ao padrão mínimo exigido pela norma ABNT NBR 16143
[56 empty] | 0 |  |  |  | 0 |  |  |  | 0 | 0 | 0 | 0 | 0 | Os resultados da análise química apresentaram uma retenção do produto inferior ao padrão mínimo exigido pela norma ABNT NBR 16143
[56 empty] | 0 |  |  |  | 0 |  |  |  | 0 | 0 | 0 | 0 | 0 | Os resultados da análise química apresentaram uma retenção do produto inferior ao padrão mínimo exigido pela norma ABNT NBR 16143
[56 empty] | 0 |  |  |  | 0 |  |  |  | 0 | 0 | 0 | 0 | 0 | Os resultados da análise química apresentaram uma retenção do produto inferior ao padrão mínimo exigido pela norma ABNT NBR 16143
[56 empty] | 0 |  |  |  | 0 |  |  |  | 0 | 0 | 0 | 0 | 0 | Os resultados da análise química apresentaram uma retenção do produto inferior ao padrão mínimo exigido pela norma ABNT NBR 16143
[56 empty] | 0 |  |  |  | 0 |  |  |  | 0 | 0 | 0 | 0 | 0 | Os resultados da análise química apresentaram uma retenção do produto inferior ao padrão mínimo exigido pela norma ABNT NBR 16143
[56 empty] | 0 |  |  |  | 0 |  |  |  | 0 | 0 | 0 | 0 | 0 | Os resultados da análise química apresentaram uma retenção do produto inferior ao padrão mínimo exigido pela norma ABNT NBR 16143
[56 empty] | 0 |  |  |  | 0 |  |  |  | 0 | 0 | 0 | 0 | 0 | Os resultados da análise química apresentaram uma retenção do produto inferior ao padrão mínimo exigido pela norma ABNT NBR 16143
[56 empty] | 0 |  |  |  | 0 |  |  |  | 0 | 0 | 0 | 0 | 0 | Os resultados da análise química apresentaram uma retenção do produto inferior ao padrão mínimo exigido pela norma ABNT NBR 16143
[56 empty] | 0 |  |  |  | 0 |  |  |  | 0 | 0 | 0 | 0 | 0 | Os resultados da análise química apresentaram uma retenção do produto inferior ao padrão mínimo exigido pela norma ABNT NBR 16143
[56 empty] | 0 |  |  |  | 0 |  |  |  | 0 | 0 | 0 | 0 | 0 | Os resultados da análise química apresentaram uma retenção do produto inferior ao padrão mínimo exigido pela norma ABNT NBR 16143
[56 empty] | 0 |  |  |  | 0 |  |  |  | 0 | 0 | 0 | 0 | 0 | Os resultados da análise química apresentaram uma retenção do produto inferior ao padrão mínimo exigido pela norma ABNT NBR 16143
[56 empty] | 0 |  |  |  | 0 |  |  |  | 0 | 0 | 0 | 0 | 0 | Os resultados da análise química apresentaram uma retenção do produto inferior ao padrão mínimo exigido pela norma ABNT NBR 16143
[56 empty] | 0 |  |  |  | 0 |  |  |  | 0 | 0 | 0 | 0 | 0 | Os resultados da análise química apresentaram uma retenção do produto inferior ao padrão mínimo exigido pela norma ABNT NBR 16143
[56 empty] | 0 |  |  |  | 0 |  |  |  | 0 | 0 | 0 | 0 | 0 | Os resultados da análise química apresentaram uma retenção do produto inferior ao padrão mínimo exigido pela norma ABNT NBR 16143
[56 empty] | 0 |  |  |  | 0 |  |  |  | 0 | 0 | 0 | 0 | 0 | Os resultados da análise química apresentaram uma retenção do produto inferior ao padrão mínimo exigido pela norma ABNT NBR 16143
[56 empty] | 0 |  |  |  | 0 |  |  |  | 0 | 0 | 0 | 0 | 0 | Os resultados da análise química apresentaram uma retenção do produto inferior ao padrão mínimo exigido pela norma ABNT NBR 16143
[56 empty] | 0 |  |  |  | 0 |  |  |  | 0 | 0 | 0 | 0 | 0 | Os resultados da análise química apresentaram uma retenção do produto inferior ao padrão mínimo exigido pela norma ABNT NBR 16143
[56 empty] | 0 |  |  |  | 0 |  |  |  | 0 | 0 | 0 | 0 | 0 | Os resultados da análise química apresentaram uma retenção do produto inferior ao padrão mínimo exigido pela norma ABNT NBR 16143
[56 empty] | 0 |  |  |  | 0 |  |  |  | 0 | 0 | 0 | 0 | 0 | Os resultados da análise química apresentaram uma retenção do produto inferior ao padrão mínimo exigido pela norma ABNT NBR 16143
[56 empty] | 0 |  |  |  | 0 |  |  |  | 0 | 0 | 0 | 0 | 0 | Os resultados da análise química apresentaram uma retenção do produto inferior ao padrão mínimo exigido pela norma ABNT NBR 16143
[56 empty] | 0 |  |  |  | 0 |  |  |  | 0 | 0 | 0 | 0 | 0 | Os resultados da análise química apresentaram uma retenção do produto inferior ao padrão mínimo exigido pela norma ABNT NBR 16143
[56 empty] | 0 |  |  |  | 0 |  |  |  | 0 | 0 | 0 | 0 | 0 | Os resultados da análise química apresentaram uma retenção do produto inferior ao padrão mínimo exigido pela norma ABNT NBR 16143
[56 empty] | 0 |  |  |  | 0 |  |  |  | 0 | 0 | 0 | 0 | 0 | Os resultados da análise química apresentaram uma retenção do produto inferior ao padrão mínimo exigido pela norma ABNT NBR 16143
[56 empty] | 0 |  |  |  | 0 |  |  |  | 0 | 0 | 0 | 0 | 0 | Os resultados da análise química apresentaram uma retenção do produto inferior ao padrão mínimo exigido pela norma ABNT NBR 16143
[56 empty] | 0 |  |  |  | 0 |  |  |  | 0 | 0 | 0 | 0 | 0 | Os resultados da análise química apresentaram uma retenção do produto inferior ao padrão mínimo exigido pela norma ABNT NBR 16143
[56 empty] | 0 |  |  |  | 0 |  |  |  | 0 | 0 | 0 | 0 | 0 | Os resultados da análise química apresentaram uma retenção do produto inferior ao padrão mínimo exigido pela norma ABNT NBR 16143
[56 empty] | 0 |  |  |  | 0 |  |  |  | 0 | 0 | 0 | 0 | 0 | Os resultados da análise química apresentaram uma retenção do produto inferior ao padrão mínimo exigido pela norma ABNT NBR 16143
[56 empty] | 0 |  |  |  | 0 |  |  |  | 0 | 0 | 0 | 0 | 0 | Os resultados da análise química apresentaram uma retenção do produto inferior ao padrão mínimo exigido pela norma ABNT NBR 16143
[56 empty] | 0 |  |  |  | 0 |  |  |  | 0 | 0 | 0 | 0 | 0 | Os resultados da análise química apresentaram uma retenção do produto inferior ao padrão mínimo exigido pela norma ABNT NBR 16143
[56 empty] | 0 |  |  |  | 0 |  |  |  | 0 | 0 | 0 | 0 | 0 | Os resultados da análise química apresentaram uma retenção do produto inferior ao padrão mínimo exigido pela norma ABNT NBR 16143
[56 empty] | 0 |  |  |  | 0 |  |  |  | 0 | 0 | 0 | 0 | 0 | Os resultados da análise química apresentaram uma retenção do produto inferior ao padrão mínimo exigido pela norma ABNT NBR 16143
[56 empty] | 0 |  |  |  | 0 |  |  |  | 0 | 0 | 0 | 0 | 0 | Os resultados da análise química apresentaram uma retenção do produto inferior ao padrão mínimo exigido pela norma ABNT NBR 16143
[56 empty] | 0 |  |  |  | 0 |  |  |  | 0 | 0 | 0 | 0 | 0 | Os resultados da análise química apresentaram uma retenção do produto inferior ao padrão mínimo exigido pela norma ABNT NBR 16143
[56 empty] | 0 |  |  |  | 0 |  |  |  | 0 | 0 | 0 | 0 | 0 | Os resultados da análise química apresentaram uma retenção do produto inferior ao padrão mínimo exigido pela norma ABNT NBR 16143
[56 empty] | 0 |  |  |  | 0 |  |  |  | 0 | 0 | 0 | 0 | 0 | Os resultados da análise química apresentaram uma retenção do produto inferior ao padrão mínimo exigido pela norma ABNT NBR 16143
[56 empty] | 0 |  |  |  | 0 |  |  |  | 0 | 0 | 0 | 0 | 0 | Os resultados da análise química apresentaram uma retenção do produto inferior ao padrão mínimo exigido pela norma ABNT NBR 16143
[56 empty] | 0 |  |  |  | 0 |  |  |  | 0 | 0 | 0 | 0 | 0 | Os resultados da análise química apresentaram uma retenção do produto inferior ao padrão mínimo exigido pela norma ABNT NBR 16143
[56 empty] | 0 |  |  |  | 0 |  |  |  | 0 | 0 | 0 | 0 | 0 | Os resultados da análise química apresentaram uma retenção do produto inferior ao padrão mínimo exigido pela norma ABNT NBR 16143
[56 empty] | 0 |  |  |  | 0 |  |  |  | 0 | 0 | 0 | 0 | 0 | Os resultados da análise química apresentaram uma retenção do produto inferior ao padrão mínimo exigido pela norma ABNT NBR 16143
[56 empty] | 0 |  |  |  | 0 |  |  |  | 0 | 0 | 0 | 0 | 0 | Os resultados da análise química apresentaram uma retenção do produto inferior ao padrão mínimo exigido pela norma ABNT NBR 16143
[56 empty] | 0 |  |  |  | 0 |  |  |  | 0 | 0 | 0 | 0 | 0 | Os resultados da análise química apresentaram uma retenção do produto inferior ao padrão mínimo exigido pela norma ABNT NBR 16143
[56 empty] | 0 |  |  |  | 0 |  |  |  | 0 | 0 | 0 | 0 | 0 | Os resultados da análise química apresentaram uma retenção do produto inferior ao padrão mínimo exigido pela norma ABNT NBR 16143
[56 empty] | 0 |  |  |  | 0 |  |  |  | 0 | 0 | 0 | 0 | 0 | Os resultados da análise química apresentaram uma retenção do produto inferior ao padrão mínimo exigido pela norma ABNT NBR 16143
[56 empty] | 0 |  |  |  | 0 |  |  |  | 0 | 0 | 0 | 0 | 0 | Os resultados da análise química apresentaram uma retenção do produto inferior ao padrão mínimo exigido pela norma ABNT NBR 16143
[56 empty] | 0 |  |  |  | 0 |  |  |  | 0 | 0 | 0 | 0 | 0 | Os resultados da análise química apresentaram uma retenção do produto inferior ao padrão mínimo exigido pela norma ABNT NBR 16143
[56 empty] | 0 |  |  |  | 0 |  |  |  | 0 | 0 | 0 | 0 | 0 | Os resultados da análise química apresentaram uma retenção do produto inferior ao padrão mínimo exigido pela norma ABNT NBR 16143
[56 empty] | 0 |  |  |  | 0 |  |  |  | 0 | 0 | 0 | 0 | 0 | Os resultados da análise química apresentaram uma retenção do produto inferior ao padrão mínimo exigido pela norma ABNT NBR 16143
[56 empty] | 0 |  |  |  | 0 |  |  |  | 0 | 0 | 0 | 0 | 0 | Os resultados da análise química apresentaram uma retenção do produto inferior ao padrão mínimo exigido pela norma ABNT NBR 16143
[56 empty] | 0 |  |  |  | 0 |  |  |  | 0 | 0 | 0 | 0 | 0 | Os resultados da análise química apresentaram uma retenção do produto inferior ao padrão mínimo exigido pela norma ABNT NBR 16143
[56 empty] | 0 |  |  |  | 0 |  |  |  | 0 | 0 | 0 | 0 | 0 | Os resultados da análise química apresentaram uma retenção do produto inferior ao padrão mínimo exigido pela norma ABNT NBR 16143
[56 empty] | 0 |  |  |  | 0 |  |  |  | 0 | 0 | 0 | 0 | 0 | Os resultados da análise química apresentaram uma retenção do produto inferior ao padrão mínimo exigido pela norma ABNT NBR 16143
[56 empty] | 0 |  |  |  | 0 |  |  |  | 0 | 0 | 0 | 0 | 0 | Os resultados da análise química apresentaram uma retenção do produto inferior ao padrão mínimo exigido pela norma ABNT NBR 16143
[56 empty] | 0 |  |  |  | 0 |  |  |  | 0 | 0 | 0 | 0 | 0 | Os resultados da análise química apresentaram uma retenção do produto inferior ao padrão mínimo exigido pela norma ABNT NBR 16143
[56 empty] | 0 |  |  |  | 0 |  |  |  | 0 | 0 | 0 | 0 | 0 | Os resultados da análise química apresentaram uma retenção do produto inferior ao padrão mínimo exigido pela norma ABNT NBR 16143
[56 empty] | 0 |  |  |  | 0 |  |  |  | 0 | 0 | 0 | 0 | 0 | Os resultados da análise química apresentaram uma retenção do produto inferior ao padrão mínimo exigido pela norma ABNT NBR 16143
[56 empty] | 0 |  |  |  | 0 |  |  |  | 0 | 0 | 0 | 0 | 0 | Os resultados da análise química apresentaram uma retenção do produto inferior ao padrão mínimo exigido pela norma ABNT NBR 16143
[56 empty] | 0 |  |  |  | 0 |  |  |  | 0 | 0 | 0 | 0 | 0 | Os resultados da análise química apresentaram uma retenção do produto inferior ao padrão mínimo exigido pela norma ABNT NBR 16143
[56 empty] | 0 |  |  |  | 0 |  |  |  | 0 | 0 | 0 | 0 | 0 | Os resultados da análise química apresentaram uma retenção do produto inferior ao padrão mínimo exigido pela norma ABNT NBR 16143
[56 empty] | 0 |  |  |  | 0 |  |  |  | 0 | 0 | 0 | 0 | 0 | Os resultados da análise química apresentaram uma retenção do produto inferior ao padrão mínimo exigido pela norma ABNT NBR 16143
[56 empty] | 0 |  |  |  | 0 |  |  |  | 0 | 0 | 0 | 0 | 0 | Os resultados da análise química apresentaram uma retenção do produto inferior ao padrão mínimo exigido pela norma ABNT NBR 16143
[56 empty] | 0 |  |  |  | 0 |  |  |  | 0 | 0 | 0 | 0 | 0 | Os resultados da análise química apresentaram uma retenção do produto inferior ao padrão mínimo exigido pela norma ABNT NBR 16143
[56 empty] | 0 |  |  |  | 0 |  |  |  | 0 | 0 | 0 | 0 | 0 | Os resultados da análise química apresentaram uma retenção do produto inferior ao padrão mínimo exigido pela norma ABNT NBR 16143
[56 empty] | 0 |  |  |  | 0 |  |  |  | 0 | 0 | 0 | 0 | 0 | Os resultados da análise química apresentaram uma retenção do produto inferior ao padrão mínimo exigido pela norma ABNT NBR 16143
[56 empty] | 0 |  |  |  | 0 |  |  |  | 0 | 0 | 0 | 0 | 0 | Os resultados da análise química apresentaram uma retenção do produto inferior ao padrão mínimo exigido pela norma ABNT NBR 16143
[56 empty] | 0 |  |  |  | 0 |  |  |  | 0 | 0 | 0 | 0 | 0 | Os resultados da análise química apresentaram uma retenção do produto inferior ao padrão mínimo exigido pela norma ABNT NBR 16143
[56 empty] | 0 |  |  |  | 0 |  |  |  | 0 | 0 | 0 | 0 | 0 | Os resultados da análise química apresentaram uma retenção do produto inferior ao padrão mínimo exigido pela norma ABNT NBR 16143
[56 empty] | 0 |  |  |  | 0 |  |  |  | 0 | 0 | 0 | 0 | 0 | Os resultados da análise química apresentaram uma retenção do produto inferior ao padrão mínimo exigido pela norma ABNT NBR 16143
[56 empty] | 0 |  |  |  | 0 |  |  |  | 0 | 0 | 0 | 0 | 0 | Os resultados da análise química apresentaram uma retenção do produto inferior ao padrão mínimo exigido pela norma ABNT NBR 16143
[56 empty] | 0 |  |  |  | 0 |  |  |  | 0 | 0 | 0 | 0 | 0 | Os resultados da análise química apresentaram uma retenção do produto inferior ao padrão mínimo exigido pela norma ABNT NBR 16143
[56 empty] | 0 |  |  |  | 0 |  |  |  | 0 | 0 | 0 | 0 | 0 | Os resultados da análise química apresentaram uma retenção do produto inferior ao padrão mínimo exigido pela norma ABNT NBR 16143
[56 empty] | 0 |  |  |  | 0 |  |  |  | 0 | 0 | 0 | 0 | 0 | Os resultados da análise química apresentaram uma retenção do produto inferior ao padrão mínimo exigido pela norma ABNT NBR 16143
[56 empty] | 0 |  |  |  | 0 |  |  |  | 0 | 0 | 0 | 0 | 0 | Os resultados da análise química apresentaram uma retenção do produto inferior ao padrão mínimo exigido pela norma ABNT NBR 16143

## Solução Preservativa
Código Montana | Código UFV | Situação | CNPJ | Localização | Data de entrada | Início da análise | Fim da análise | Data de Registro | Nome do Cliente | Cidade | Estado | Tipo de Amostra | E-mail | Formato da amostra | Solução | Indentificação de Amostra do cliente | Motivo do Cancelamento | Contato MOQ | E-mail MOQ | Montana avisou cliente | Verificação Biológica | Resultado | Norma ABNT | Grau de penetração | Descrição Grau | Descrição Penetração Cuo | pH da solução | Densidade solução (g/cm³) | Temperatura (°C) | Concentração pela tabela | Grau do aspecto | Aspecto | Descrição do aspecto | Diâmetro 1 (mm) | Diâmetro 2 (mm) | Diâmetro 3 (mm) | Diâmetro 4 (mm) | Diâmetro 5 (mm) | Diâmetro médio (cm) | Comprim. 1 (mm) | Comprim. 2 (mm) | Comprim. 3 (mm) | Comprim. 4 (mm) | Comprim. 5 (mm) | Comprim. Médio (cm) | Massa 1 (g) | Massa 2 (g) | Massa 3 (g) | Massa 4 (g) | Massa 5 (g) | Massa média (g) | Volume (cm³) | Densidade (Kg/m³) | Cromo (%) | Cobre (%) | Arsênio (%) | Soma Concentração (%) | Balanço Cromo (%) | Balanço Cobre (%) | Balanço Arsênio (%) | Balanço Total (%) | Retenção Cromo (Kg/m³) | Retenção Cobre (Kg/m³) | Retenção Arsênio (Kg/m³) | Concentração | Observação
| UFV-S-01 | Finalizada |  |  | 2024-02-06 | 2024-02-09 | 2024-02-09 |  | Nova União | Turmalina | MG | Solução |  | Solução | CCA-C | Nova União 1,2% | [11 empty] | 1.0075 | 24 | 1 | 2 | Instável | Indica solução com leve formação de precipitado | [20 empty] | 0.651 | 0.253 | 0.357 | 1.26 | 51.6 | 20.1 | 28.3 | 100 |  |  |  | 0
| UFV-S-02 | Finalizada | 03.676.002/0001-93 |  | 2024-02-06 | 2024-02-09 | 2024-02-09 |  | Madtrat | Santa Cruz do Rio Pardo | SP | Solução | qualidade@madtrat.com.br | Solução | CCA-C | Solução 1,7% | [11 empty] | 1.011 | 25.5 | 1.6 | 1 | Estável | Indica solução límpida e isenta de materiais precipitados | [20 empty] | 0.665 | 0.298 | 0.483 | 1.45 | 46 | 20.6 | 33.4 | 100 |  |  |  | 0
| UFV-S-03 | Finalizada | 03.676.002/0001-93 |  | 2024-02-06 | 2024-02-09 | 2024-02-09 |  | Madtrat | Santa Cruz do Rio Pardo | SP | Solução | qualidade@madtrat.com.br | Solução | CCA-C | 3,1% | [11 empty] | 1.024 | 24 | 3 | 2 | Instável | Indica solução com leve formação de precipitado | [20 empty] | 1.604 | 0.623 | 1.112 | 3.34 | 48.1 | 18.6 | 33.3 | 100 |  |  |  | 0
| UFV-S-04 | Finalizada | 03.676.002/0001-93 |  | 2024-02-06 | 2024-02-09 | 2024-02-09 |  | Madtrat | Santa Cruz do Rio Pardo | SP | Solução | qualidade@madtrat.com.br | Solução | CCA-C | VCS0001 | [11 empty] | 1.0248 | 24 | 3.1 | 2 | Instável | Indica solução com leve formação de precipitado | [20 empty] | 1.585 | 0.62 | 1.088 | 3.29 | 48.1 | 18.9 | 33 | 100 |  |  |  | 0
| UFV-S-05 | Finalizada |  |  | 2024-02-28 | 2024-02-28 | 2024-02-28 |  | Lua Madeira Imunizada | Nova União | MG | Solução | producao@luamadeira.com.br | Solução | CCA-C | Solução - Carga 08/02 | [11 empty] | 1.0145 | 27.5 | 1.9 | 2 | Instável | Indica solução com leve formação de precipitado | [20 empty] | 0.913 | 0.421 | 0.681 | 2.02 | 45.3 | 20.9 | 33.8 | 100 |  |  |  | 0
54888 | UFV-S-06 | Finalizada | 39.861.262/0001-86 |  | 2024-03-19 | 2024-03-19 | 2024-03-19 |  | SC Madeira LTDA | Olhos D'Água | MG | Solução | scmadeira21@gmail.com | Solução | CCA-C | Amostra 1 - Solução | [11 empty] | 1.0082 | 27.5 | 1.2 | 1 | Estável | Indica solução límpida e isenta de materiais precipitados | [20 empty] | 0.551 | 0.24 | 0.392 | 1.18 | 46.5 | 20.3 | 33.2 | 100 |  |  |  | 0
| UFV-S-07 | Finalizada | 03.676.002/0001-93 |  | 2024-03-20 | 2024-03-22 | 2024-03-22 |  | Madtrat | Santa Cruz do Rio Pardo | SP | Solução | qualidade@madtrat.com.br | Solução | CCA-C | VCS0002 | [11 empty] | 1.0133 | 26 | 1.8 | 2 | Instável | Indica solução com leve formação de precipitado | [20 empty] | 0.964 | 0.361 | 0.59 | 1.92 | 50.3 | 18.9 | 30.8 | 100 |  |  |  | 0
| UFV-S-08 | Finalizada |  |  | 2024-04-17 | 2024-04-17 | 2024-04-18 |  | Lua Madeira Imunizada | Nova União | MG | Solução | luamadeira@luamadeira.com.br | Solução | CCA-C | Amostra 5 - Solução Carga 19/03 | [11 empty] | 1.0285 | 24 | 3.5 | 1 | Estável | Indica solução límpida e isenta de materiais precipitados | [20 empty] | 1.657 | 0.736 | 1.193 | 3.59 | 46.2 | 20.5 | 33.3 | 100 |  |  |  | 0
| UFV-S-09 | Finalizada | 39.861.262/0001-86 |  | 2024-04-22 | 2024-04-22 | 2024-04-22 |  | SC Madeira LTDA | Olhos D'Água | MG | Solução | scmadeira21@gmail.com | Solução | CCA-C | Solução Amostra 1 | [11 empty] | 1.0089 | 22.5 | 1.1 | 1 | Estável | Indica solução límpida e isenta de materiais precipitados | [20 empty] | 0.531 | 0.236 | 0.394 | 1.16 | 45.7 | 20.4 | 33.9 | 100 |  |  |  | 0
| UFV-S-10 | Finalizada | 03.676.002/0001-93 |  | 2024-05-14 | 2024-05-14 | 2024-05-14 |  | Madtrat | Santa Cruz do Rio Pardo | SP | Solução | qualidade@madtrat.com.br | Solução | CCA-C | VCS0003 | [11 empty] | 1.0145 | 24 | 1.8 | 2 | Instável | Indica solução com leve formação de precipitado | [20 empty] | 0.921 | 0.368 | 0.57 | 1.86 | 49.6 | 19.8 | 30.6 | 100 |  |  |  | 0
| UFV-S-11 | Finalizada | 03.676.002/0001-93 |  | 2024-06-27 | 2024-06-28 | 2024-06-28 |  | Madtrat | Santa Cruz do Rio Pardo | SP | Solução | qualidade@madtrat.com.br | Solução | CCA-C | VCS0004 | [11 empty] | 1.0167 | 21.5 | 2 | 2 | Instável | Indica solução com leve formação de precipitado | [20 empty] | 0.908 | 0.395 | 0.609 | 1.91 | 47.5 | 20.7 | 31.8 | 100 |  |  |  | 0
| UFV-S-12 | Finalizada | 03.676.002/0001-93 |  | 2024-07-18 | 2024-07-18 | 2024-07-18 |  | Madtrat | Santa Cruz do Rio Pardo | SP | Solução | qualidade@madtrat.com.br | Solução | CCA-C | VCS0005 | [11 empty] | 1.015 | 20.5 | 1.8 | 1 | Estável | Indica solução límpida e isenta de materiais precipitados | [20 empty] | 0.774 | 0.331 | 0.532 | 1.64 | 47.3 | 20.2 | 32.5 | 100 |  |  |  | 0
| UFV-S-13 | Finalizada | 03.676.002/0001-93 |  | 2024-09-24 | 2024-09-24 | 2024-09-24 |  | Madtrat | Santa Cruz do Rio Pardo | SP | Solução | qualidade@madtrat.com.br | Solução | CCA-C | VCS0006 | [11 empty] | 1.016 | 25 | 2 | 2 | Instável | Indica solução com leve formação de precipitado | [20 empty] | 0.995 | 0.391 | 0.653 | 2.04 | 48.8 | 19.2 | 32 | 100 |  |  |  | 0
| UFV-S-14 | Finalizada |  |  | 2024-10-14 | 2024-10-14 | 2024-10-14 |  | Lua Madeira Imunizada | Nova União | MG | Solução | producao@luamadeira.com.br | Solução | CCA-C | Amostra 05 - Solução Carga 24/09 | [11 empty] | 1.016 | 25 | 2 | 1 | Estável | Indica solução límpida e isenta de materiais precipitados | [20 empty] | 0.905 | 0.398 | 0.662 | 1.97 | 46 | 20.3 | 33.7 | 100 |  |  |  | 0
| UFV-S-15 | Finalizada | 03.676.002/0001-93 |  | 2024-11-11 | 2024-11-12 | 2024-11-12 |  | Madtrat | Santa Cruz do Rio Pardo | SP | Solução | qualidade@madtrat.com.br | Solução | CCA-C | VCS0007 | [11 empty] | 1.0145 | 26 | 1.9 | 2 | Instável | Indica solução com leve formação de precipitado | [20 empty] | 1.131 | 0.366 | 0.638 | 2.14 | 52.9 | 17.2 | 29.9 | 100 |  |  |  | 0
| UFV-S-16 | Finalizada | 03.676.002/0001-93 |  | 2024-12-17 | 2024-12-19 | 2024-12-19 |  | Madtrat | Santa Cruz do Rio Pardo | SP | Solução | qualidade@madtrat.com.br | Solução | CCA-C | VCS0009 | [11 empty] | 1.016 | 26 | 2 | 2 | Instável | Indica solução com leve formação de precipitado | [20 empty] | 0.919 | 0.378 | 0.654 | 1.95 | 47.1 | 19.3 | 33.6 | 100 |  |  |  | 0
| UFV-S-17 | Finalizada | 03.676.002/0001-93 |  | 2024-12-19 | 2024-12-19 | 2024-12-19 |  | Madtrat | Santa Cruz do Rio Pardo | SP | Solução | qualidade@madtrat.com.br | Solução | CCA-C | VCS008 | [11 empty] | 1.0155 | 25 | 1.9 | 2 | Instável | Indica solução com leve formação de precipitado | [20 empty] | 0.92 | 0.378 | 0.678 | 1.98 | 46.6 | 19.1 | 34.3 | 100 |  |  |  | 0
| UFV-S-18 | Finalizada |  |  | 2025-01-13 | 2025-01-17 | 2025-01-20 |  | Lua Madeira Imunizada | Nova União | MG | Solução | luamadeira@luamadeira.com.br | Solução | CCA-C | Amostra 06 - Solução carga 31/10/24 | [11 empty] | 1.0145 | 24 | 1.9 | 2 | Instável | Indica solução com leve formação de precipitado | [20 empty] | 1.017 | 0.392 | 0.61 | 2.02 | 50.4 | 19.4 | 30.2 | 100 |  |  |  | 0
| UFV-S-19 | Finalizada |  |  | 2025-01-13 | 2025-01-20 | 2025-01-24 |  | Lua Madeira Imunizada | Nova União | MG | Solução | luamadeira@luamadeira.com.br | Solução | CCA-C | Amostra 07 - Solução carga 26/11/24 | [11 empty] | 1.013 | 27 | 1.8 | 2 | Instável | Indica solução com leve formação de precipitado | [20 empty] | 0.913 | 0.383 | 0.575 | 1.87 | 48.8 | 20.5 | 30.7 | 100 |  |  |  | 0
| UFV-S-20 | Finalizada |  |  | 2025-04-15 | 2025-04-15 | 2025-04-25 |  | Lua Madeira Imunizada | Nova União | MG | Solução | luamadeira@luamadeira.com.br | Solução | CCA-C | Amostra 09 - Solução carga 31/12/24 | [11 empty] | 1.015 | 23 | 1.9 | 2 | Instável | Indica solução com leve formação de precipitado | [20 empty] | 1.058 | 0.394 | 0.658 | 2.11 | 50.1 | 18.7 | 31.2 | 100 |  |  |  | 0
| UFV-S-21 | Finalizada |  |  | 2025-04-15 | 2025-04-15 | 2025-04-25 |  | Lua Madeira Imunizada | Nova União | MG | Solução | luamadeira@luamadeira.com.br | Solução | CCA-C | Amostra 10 - Solução carga 28/03/2025 | [11 empty] | 1.0155 | 23.5 | 2 | 1 | Estável | Indica solução límpida e isenta de materiais precipitados | [20 empty] | 0.887 | 0.397 | 0.656 | 1.94 | 45.7 | 20.5 | 33.8 | 100 |  |  |  | 0
| UFV-S-22 | Finalizada | 39.861.262/0001-86 |  | 2025-06-03 | 2025-06-06 | 2025-06-06 |  | SC Madeira LTDA | Olhos D'Água | MG | Solução | scmadeira21@gmail.com | Solução | CCA-C | Amostra 04 - 2° Tratamento do dia | [11 empty] | 1.009 | 21 | 1.1 | 1 | Estável | Indica solução límpida e isenta de materiais precipitados | [20 empty] | 0.475 | 0.211 | 0.368 | 1.05 | 45.1 | 20 | 34.9 | 100 |  |  |  | 0
| UFV-S-23 | Finalizada | 39.861.262/0001-86 |  | 2025-07-28 | 2025-08-01 | 2025-08-01 |  | SC Madeira LTDA | Olhos D'Água | MG | Solução | scmadeira21@gmail.com | Solução | CCA-C | Amostra 01 - Solução 1° Tratamento do dia | [11 empty] | 1.011 | 18.5 | 1.3 | 1 | Estável | Indica solução límpida e isenta de materiais precipitados | [20 empty] | 0.568 | 0.249 | 0.449 | 1.27 | 44.9 | 19.7 | 35.4 | 100 |  |  |  | 0
| UFV-S-24 | Finalizada |  |  | 2025-08-01 | 2025-08-04 | 2025-08-08 |  | Zomer Tratamento de Madeira LTDA | Vilhena | RO | Solução | usina@tratanorte.com | Solução | CCA-C | AS - Solução | [11 empty] | 1.017 | 20 | 2 | 1 | Estável | Indica solução límpida e isenta de materiais precipitados | [20 empty] | 0.888 | 0.395 | 0.711 | 1.99 | 44.5 | 19.8 | 35.7 | 100 |  |  |  | 0
| UFV-S-25 | Finalizada |  |  | 2025-08-01 | 2025-08-04 | 2025-08-08 |  | CR Madeiras Tratadas LTDA | Iguatemi | MS | Solução | crmadeiratratada@hotmail.com | Solução | CCA-C | Trat 1114 | [11 empty] | 1.015 | 20 | 1.8 | 1 | Estável | Indica solução límpida e isenta de materiais precipitados | [20 empty] | 0.828 | 0.326 | 0.532 | 1.69 | 49.1 | 19.4 | 31.5 | 100 |  |  |  | 0
| UFV-S-26 | Finalizada |  |  | 2025-08-01 | 2025-08-04 | 2025-08-08 |  | CR Madeiras Tratadas LTDA | Iguatemi | MS | Solução | crmadeiratratada@hotmail.com | Solução | CCA-C | Trat 1113 | [11 empty] | 1.0158 | 20 | 1.9 | 1 | Estável | Indica solução límpida e isenta de materiais precipitados | [20 empty] | 0.837 | 0.338 | 0.607 | 1.78 | 47 | 19 | 34 | 100 |  |  |  | 0
| UFV-S-27 | Finalizada |  |  | 2025-08-01 | 2025-08-04 | 2025-08-08 |  | CR Madeiras Tratadas LTDA | Iguatemi | MS | Solução | crmadeiratratada@hotmail.com | Solução | CCA-C | Trat 1109 | [11 empty] | 1.0145 | 20 | 1.8 | 1 | Estável | Indica solução límpida e isenta de materiais precipitados | [20 empty] | 0.795 | 0.326 | 0.62 | 1.74 | 45.7 | 18.7 | 35.6 | 100 |  |  |  | 0
| UFV-S-28 | Finalizada |  |  | 2025-08-11 | 2025-08-15 | 2025-08-20 |  | Zomer Tratamento de Madeira LTDA | Vilhena | RO | Solução | usina@tratanorte.com | Solução | CCA-C | AS - Solução - Produto | [11 empty] | 1.0165 | 19 | 1.9 | 1 | Estável | Indica solução límpida e isenta de materiais precipitados | [20 empty] | 0.89 | 0.409 | 0.695 | 1.99 | 44.6 | 20.5 | 34.9 | 100 |  |  |  | 0
| UFV-S-29 | Finalizada |  |  | 2025-08-11 | 2025-08-15 | 2025-08-20 |  | Campo Alegre | Capelinha | MG | Solução |  | Solução | CCA-C | Concentração - 1,9 - C.I - 14609 | [11 empty] | 1.017 | 19 | 2 | 1 | Estável | Indica solução límpida e isenta de materiais precipitados | [20 empty] | 0.933 | 0.397 | 0.724 | 2.05 | 45.4 | 19.3 | 35.3 | 100 |  |  |  | 0
| UFV-S-30 | Finalizada |  |  | 2025-08-11 | 2025-08-15 | 2025-08-20 |  | LLM Reflorestamento | Costa Rica | MS | Solução | mcostarica@gmail.com | Solução | CCA-C | Sem identificação - 1 | [11 empty] | 1.0165 | 19 | 1.9 | 2 | Instável | Indica solução com leve formação de precipitado | [20 empty] | 0.909 | 0.336 | 0.638 | 1.88 | 48.3 | 17.8 | 33.9 | 100 |  |  |  | 0
| UFV-S-31 | Finalizada |  |  | 2025-08-11 | 2025-08-15 | 2025-08-20 |  | LLM Reflorestamento | Costa Rica | MS | Solução | mcostarica@gmail.com | Solução | CCA-C | Sem identificação - 2 | [11 empty] | 0.0155 | 19 | 1.8 | 3 | Instável | Indica solução com severa formação de precipitado | [20 empty] | 0.917 | 0.329 | 0.624 | 1.87 | 49 | 17.6 | 33.4 | 100 |  |  |  | 0
| UFV-S-32 | Finalizada |  |  | 2025-08-12 | 2025-08-15 | 2025-08-20 |  | JL Fernandes Madeiras Tratadas LTDA | Santa Rita do Pardo | MS | Solução | escritorio@mt4irmaos.com.br | Solução | CCA-C | Sem identificação | [11 empty] | 1.0185 | 19 | 2.1 | 2 | Instável | Indica solução com leve formação de precipitado | [20 empty] | 0.983 | 0.388 | 0.759 | 2.13 | 46.1 | 18.2 | 35.7 | 100 |  |  |  | 0
| UFV-S-33 | Finalizada |  |  | 2025-08-12 | 2025-08-15 | 2025-08-20 |  | Ecoline Produtos e Serviços Florestais LTDA | Ponta Grossa | PR | Solução |  | Solução | CCA-C | Sem identificação | [11 empty] | - | - | - | 1 | Estável | Indica solução límpida e isenta de materiais precipitados | [20 empty] | 1.591 | 0.743 | 1.143 | 3.48 | 45.8 | 21.4 | 32.8 | 100 |  |  |  |  | A quantidade de amostra fornecida foi insuficiente para a análise com o termodensímetro
| UFV-S-34 | Finalizada |  |  | 2025-08-12 | 2025-08-15 | 2025-08-20 |  | Eucanorte Madeiras e Serviços LTDA | Salinas | MG | Solução | eucanortemadeiras2012@gmail.com | Solução | CCA-C | 21% - 1,0139 - 1,7% concentração | [11 empty] | 1.016 | 19 | 1.9 | 1 | Estável | Indica solução límpida e isenta de materiais precipitados | [20 empty] | 0.829 | 0.376 | 0.602 | 1.81 | 45.9 | 20.8 | 33.3 | 100
| UFV-S-35 | Finalizada |  |  | 2025-08-12 | 2025-08-15 | 2025-08-20 |  | Madeiras Status LTDA | Igrejinha | RS | Solução |  | Solução | CCA-C | Lote 6184 | [11 empty] | 1.012 | 19 | 1.4 | 2 | Instável | Indica solução com leve formação de precipitado | [20 empty] | 0.696 | 0.288 | 0.438 | 1.42 | 48.9 | 20.3 | 30.8 | 100
| UFV-S-36 | Finalizada |  |  | 2025-08-14 | 2025-08-15 | 2025-08-20 |  | Madtrat | Santa Cruz do Rio Pardo | SP | Solução |  | Solução | CCA-C | Sem identificação | [11 empty] | - | - | - | 2 | Instável | Indica solução com leve formação de precipitado | [20 empty] | 1.377 | 0.589 | 0.994 | 2.96 | 46.5 | 19.9 | 33.6 | 100 |  |  |  |  | A quantidade de amostra fornecida foi insuficiente para a análise com o termodensímetro
| UFV-S-37 | Finalizada |  |  | 2025-08-14 | 2025-08-15 | 2025-08-20 |  | Petras Agroindútria | Ivaté | PR | Solução | usina@petras.ind.br | Solução | CCA-C | Sol 12.257 | [11 empty] | - | - | - | 1 | Estável | Indica solução límpida e isenta de materiais precipitados | [20 empty] | 0.881 | 0.364 | 0.663 | 1.91 | 46.2 | 19.1 | 34.7 | 100 |  |  |  |  | A quantidade de amostra fornecida foi insuficiente para a análise com o termodensímetro
| UFV-S-38 | Finalizada |  |  | 2025-08-27 | 2025-09-08 | 2025-09-09 |  | Madeiras Status LTDA | Igrejinha | RS | Solução |  | Solução | CCA-C | Lote 6216 | [11 empty] | 1.013 | 21 | 1.6 | 1 | Estável | Indica solução límpida e isenta de materiais precipitados | [20 empty] | 0.77 | 0.304 | 0.569 | 1.64 | 46.9 | 18.5 | 34.6 | 100
| UFV-S-39 | Finalizada |  |  | 2025-08-27 | 2025-09-08 | 2025-09-09 |  | Trataplan Madeiras Tratadas | Planalto Alegre | SC | Solução |  | Solução | CCA-C | Lote 500513 | [11 empty] | 1.0155 | 21 | 1.9 | 1 | Estável | Indica solução límpida e isenta de materiais precipitados | [20 empty] | 0.854 | 0.348 | 0.65 | 1.85 | 46.1 | 18.8 | 35.1 | 100
| UFV-S-40 | Finalizada |  |  | 2025-08-27 | 2025-09-08 | 2025-09-09 |  | Vida Longa Madeiras Tratadas | Taió | SC | Solução | vendas@vidalonga.ind.br | Solução | CCA-C | Sem identificação | [11 empty] | 1.021 | 21 | 2.5 | 2 | Instável | Indica solução com leve formação de precipitado | [20 empty] | 1.084 | 0.485 | 0.838 | 2.41 | 45 | 20.2 | 34.8 | 100
| UFV-S-41 | Finalizada |  |  | 2025-08-27 | 2025-09-08 | 2025-09-09 |  | Rogerio Guedes de Almeida | Silveiras | SP | Solução | madeireiraaltodaserra10@gmail.com | Solução | CCA-C | Código 60327 | [11 empty] | 1.014 | 21 | 1.7 | 1 | Estável | Indica solução límpida e isenta de materiais precipitados | [20 empty] | 0.821 | 0.342 | 0.637 | 1.8 | 45.6 | 19 | 35.4 | 100
| UFV-S-42 | Finalizada |  |  | 2025-08-27 | 2025-09-08 | 2025-09-09 |  | W Pinto | Guaratingueta | SP | Solução | wellington@madeireiramantiqueira.com.br | Solução | CCA-C | Código 50408 | [11 empty] | 1.016 | 21 | 1.9 | 1 | Estável | Indica solução límpida e isenta de materiais precipitados | [20 empty] | 0.843 | 0.365 | 0.671 | 1.88 | 44.9 | 19.4 | 35.7 | 100
| UFV-S-43 | Finalizada |  |  | 2025-09-03 | 2025-09-08 | 2025-09-09 |  | Tora & Tora LTDA | São João Del Rei | MG | Solução | madeirastoratora@gmail.com | Solução | CCA-C | Sem identificação | [11 empty] | - | - | - | 1 | Estável | Indica solução límpida e isenta de materiais precipitados | [20 empty] | 0.947 | 0.424 | 0.675 | 2.05 | 46.3 | 20.7 | 33 | 100 |  |  |  |  | A quantidade de amostra fornecida foi insuficiente para a análise com o termodensímetro
| UFV-S-44 | Finalizada |  |  | 2025-09-09 | 2025-09-12 | 2025-09-15 |  | Campo Alegre | Capelinha | MG | Solução | aux8@camadeiras.com.br | Solução | CCA-C | Amostra 08x10 - 2,20 - C.I 14657 | [11 empty] | 1.0155 | 22 | 1.9 | 2 | Instável | Indica solução com leve formação de precipitado | [20 empty] | 0.914 | 0.385 | 0.722 | 2.02 | 45.2 | 19.1 | 35.7 | 100
| UFV-S-45 | Finalizada |  |  | 2025-09-09 | 2025-09-12 | 2025-09-15 |  | Madtrat | Santa Cruz do Rio Pardo | SP | Solução |  | Solução | CCA-C | MTN0020 | [11 empty] | 1.016 | 22 | 1.9 | 2 | Instável | Indica solução com leve formação de precipitado | [20 empty] | 0.904 | 0.388 | 0.701 | 1.99 | 45.4 | 19.4 | 35.2 | 100
| UFV-S-46 | Finalizada |  |  | 2025-09-09 | 2025-09-12 | 2025-09-15 |  | Ind. E Comércio de Madeiras FJF | Siderópolis | SC | Solução |  | Solução | CCA-C | Sem identificação - Vara I | [11 empty] | 1.009 | 22 | 1.1 | 1 | Estável | Indica solução límpida e isenta de materiais precipitados | [20 empty] | 0.527 | 0.206 | 0.374 | 1.11 | 47.6 | 18.6 | 33.8 | 100
| UFV-S-47 | Finalizada |  |  | 2025-09-09 | 2025-09-12 | 2025-09-15 |  | Ind. E Comércio de Madeiras FJF | Siderópolis | SC | Solução |  | Solução | CCA-C | Sem identificação - Pinus | [11 empty] | 1.01 | 22 | 1.2 | 2 | Instável | Indica solução com leve formação de precipitado | [20 empty] | 0.614 | 0.231 | 0.441 | 1.29 | 47.8 | 18 | 34.2 | 100
| UFV-S-48 | Finalizada |  |  | 2025-09-09 | 2025-09-12 | 2025-09-15 |  | Madeiras Status LTDA | Igrejinha | RS | Solução |  | Solução | CCA-C | 6243 | [11 empty] | 1.014 | 22 | 1.7 | 1 | Estável | Indica solução límpida e isenta de materiais precipitados | [20 empty] | 0.822 | 0.343 | 0.605 | 1.77 | 46.5 | 19.4 | 34.1 | 100
| UFV-S-49 | Finalizada |  |  | 2025-09-09 | 2025-09-12 | 2025-09-15 |  | Ind. E Comércio de Madeiras FJF | Siderópolis | SC | Solução |  | Solução | CCA-C | Sem identificação - Vara II | [11 empty] | 1.0075 | 22 | 0.9 | 1 | Estável | Indica solução límpida e isenta de materiais precipitados | [20 empty] | 0.45 | 0.178 | 0.358 | 0.99 | 45.6 | 18 | 36.4 | 100
| UFV-S-50 | Finalizada |  |  | 2025-09-24 | 2025-09-25 | 2025-09-25 |  | Eukatrata LTDA | Brasília | DF | Solução |  | Solução | CCA-C | Eukatrata - Solução K33C | [11 empty] | 1.0115 | 22 | 1.4 | 3 | Instável | Indica solução com severa formação de precipitado | [20 empty] | 0.771 | 0.307 | 0.487 | 1.57 | 49.3 | 19.6 | 31.1 | 100
| UFV-S-51 | Finalizada |  |  | 2025-09-24 | 2025-09-25 | 2025-09-25 |  | Madeireira Forquilhinha Eireli | Forquilhinha | SC | Solução | madeireiraforquilhinha@gmail.com | Solução | CCA-C | Solução | [11 empty] | 1.0055 | 22 | 0.7 | 1 | Estável | Indica solução límpida e isenta de materiais precipitados | [20 empty] | 0.365 | 0.136 | 0.271 | 0.77 | 47.3 | 17.6 | 35.1 | 100
| UFV-S-52 | Finalizada |  |  | 2025-09-24 | 2025-09-25 | 2025-09-25 |  | Neylo Junio Arantes Silverio | Itapecerica | MG | Solução | eucaliptosigma@gmail.com | Solução | CCA-C | Trat 380 | [11 empty] | 1.0135 | 22 | 1.6 | 1 | Estável | Indica solução límpida e isenta de materiais precipitados | [20 empty] | 0.783 | 0.331 | 0.589 | 1.7 | 46 | 19.4 | 34.6 | 100
| UFV-S-53 | Finalizada |  |  | 2025-09-24 | 2025-09-25 | 2025-09-25 |  | Ind. E Comércio de Madeiras FJF | Siderópolis | SC | Solução |  | Solução | CCA-C | 1,8% | [11 empty] | 1.0145 | 22 | 1.8 | 2 | Instável | Indica solução com leve formação de precipitado | [20 empty] | 0.794 | 0.325 | 0.636 | 1.76 | 45.3 | 18.5 | 36.2 | 100
| UFV-S-54 | Finalizada |  |  | 2025-09-24 | 2025-09-25 | 2025-09-25 |  | Madasc Madeiras | Ascurra | SC | Solução | madasc@tpa.com.br | Solução | CCA-C | Eucalipto | [11 empty] | 1.016 | 22 | 1.9 | 1 | Estável | Indica solução límpida e isenta de materiais precipitados | [20 empty] | 0.933 | 0.379 | 0.715 | 2.03 | 46 | 18.7 | 35.3 | 100
| UFV-S-55 | Finalizada |  |  | 2025-09-24 | 2025-09-25 | 2025-09-25 |  | Madasc Madeiras | Ascurra | SC | Solução | madasc@tpa.com.br | Solução | CCA-C | Pinus | [11 empty] | 1.008 | 22 | 1 | 1 | Estável | Indica solução límpida e isenta de materiais precipitados | [20 empty] | 0.542 | 0.214 | 0.39 | 1.15 | 47.3 | 18.7 | 34 | 100
| UFV-S-56 | Finalizada |  |  | 2025-09-26 | 2025-09-29 | 2025-09-29 |  | Vida Longa Madeiras Tratadas | Taió | SC | Solução | vendas@vidalonga.ind.br | Solução | CCA-C | Amostra solução 23 | [11 empty] | 1.02 | 18.5 | 2.3 | 2 | Instável | Indica solução com leve formação de precipitado | [20 empty] | 1.053 | 0.463 | 0.816 | 2.33 | 45.2 | 19.9 | 34.9 | 100
| UFV-S-57 | Finalizada |  |  | 2025-10-09 | 2025-10-13 | 2025-10-14 |  | Ecoline Produtos e Serviços Florestais LTDA | Ponta Grossa | PR | Solução | jeferson.dias@ecolinedormentes.com.br | Solução | CCA-C | Amostra 6 - Solução | [11 empty] | - | - | - | 2 | Instável | Indica solução com leve formação de precipitado | [20 empty] | 1.486 | 0.718 | 1.018 | 3.22 | 46.1 | 22.3 | 31.6 | 100 |  |  |  |  | A quantidade de amostra fornecida foi insuficiente para a análise com o termodensímetro
| UFV-S-58 | Finalizada |  |  | 2025-10-09 | 2025-10-13 | 2025-10-14 |  | J.C. Correa Alves & CIA LTDA - ME | Santa Cruz do Rio Pardo | SP | Solução |  | Solução | CCA-C | MTN0022 | [11 empty] | 1.0155 | 23 | 1.9 | 2 | Instável | Indica solução com leve formação de precipitado | [20 empty] | 0.883 | 0.378 | 0.678 | 1.94 | 45.6 | 19.5 | 34.9 | 100
| UFV-S-59 | Finalizada |  |  | 2025-10-09 | 2025-10-13 | 2025-10-14 |  | J.C. Correa Alves & CIA LTDA - ME | Santa Cruz do Rio Pardo | SP | Solução |  | Solução | CCA-C | MTN0021 | [11 empty] | 1.021 | 23 | 2.6 | 3 | Instável | Indica solução com severa formação de precipitado | [20 empty] | 1.393 | 0.578 | 1.032 | 3 | 46.4 | 19.3 | 34.3 | 100
| UFV-S-60 | Finalizada |  |  | 2025-10-09 | 2025-10-13 | 2025-10-14 |  | Campo Alegre | Capelinha | MG | Solução |  | Solução | CCA-C | Sem identificação | [11 empty] | 1.027 | 22 | 3.2 | 2 | Instável | Indica solução com leve formação de precipitado | [20 empty] | 1.518 | 0.643 | 1.124 | 3.29 | 46.2 | 19.6 | 34.2 | 100
| UFV-S-61 | Finalizada |  |  | 2025-10-30 | 2025-11-04 | 2025-11-07 |  | Campo Alegre Madeiras LTDA | Capelinha | MG | Solução | aux8@camadeiras.com.br | Solução | CCA-C | C.I: 14212 | [11 empty] | 1.025 | 26 | 3.1 | 3 | Instável | Indica solução com severa formação de precipitado | [20 empty] | 1.483 | 0.624 | 1.148 | 3.26 | 45.6 | 19.2 | 35.2 | 100
| UFV-S-62 | Finalizada |  |  | 2025-10-30 | 2025-11-04 | 2025-11-07 |  | W Pinto | Guaratingueta | SP | Solução | wellington@madeireiramantiqueira.com.br | Solução | CCA-C | 50408 - Amostra 1 | [11 empty] | 1.013 | 26 | 1.7 | 1 | Estável | Indica solução límpida e isenta de materiais precipitados | [20 empty] | 0.755 | 0.324 | 0.607 | 1.69 | 44.8 | 19.2 | 36 | 100
| UFV-S-63 | Finalizada |  |  | 2025-10-30 | 2025-11-04 | 2025-11-07 |  | J.C Correa Alves & CIA LTDA - ME | Santa Cruz do Rio Pardo | SP | Solução |  | Solução | CCA-C | MTN 0023 | [11 empty] | 1.014 | 25 | 1.8 | 3 | Instável | Indica solução com severa formação de precipitado | [20 empty] | 0.82 | 0.346 | 0.62 | 1.79 | 45.9 | 19.4 | 34.7 | 100
| UFV-S-64 | Finalizada |  |  | 2025-10-30 | 2025-11-04 | 2025-11-07 |  | Zomer Tratamento de Madeira LTDA | Vilhena | RO | Solução | usina@tratanorte.com | Solução | CCA-C | AS - Solução - 16/09 | [11 empty] | 1.015 | 26 | 1.9 | 3 | Instável | Indica solução com severa formação de precipitado | [20 empty] | 0.945 | 0.403 | 0.659 | 2.01 | 47.1 | 20.1 | 32.8 | 100
| UFV-S-65 | Finalizada |  |  | 2025-10-30 | 2025-11-04 | 2025-11-07 |  | Zomer Tratamento de Madeira LTDA | Vilhena | RO | Solução | usina@tratanorte.com | Solução | CCA-C | AS - Solução - 30/09 | [11 empty] | 1.0155 | 25 | 2 | 1 | Estável | Indica solução límpida e isenta de materiais precipitados | [20 empty] | 0.917 | 0.389 | 0.732 | 2.04 | 45 | 19.1 | 35.9 | 100
| UFV-S-66 | Finalizada |  |  | 2025-10-30 | 2025-11-04 | 2025-11-07 |  | Zomer Tratamento de Madeira LTDA | Vilhena | RO | Solução | usina@tratanorte.com | Solução | CCA-C | AS - Solução - 19/08 | [11 empty] | 1.015 | 25 | 1.9 | 3 | Instável | Indica solução com severa formação de precipitado | [20 empty] | 1.1 | 0.415 | 0.721 | 2.24 | 49.2 | 18.6 | 32.2 | 100
| UFV-S-67 | Finalizada |  |  | 2025-10-30 | 2025-11-04 | 2025-11-07 |  | Campo Alegre Madeiras LTDA | Capelinha | MG | Solução | aux8@camadeiras.com.br | Solução | CCA-C | Concentração 1,788 | [11 empty] | 1.015 | 26 | 1.9 | 3 | Instável | Indica solução com severa formação de precipitado | [20 empty] | 0.815 | 0.376 | 0.595 | 1.79 | 45.6 | 21.1 | 33.3 | 100
| UFV-S-68 | Finalizada |  |  | 2025-11-07 | 2025-11-19 | 2025-11-21 |  | JJ Empreendimentos Florestais LTDA | Taparuba | MG | Solução | madeiralegal07@gmail.com | Solução | CCA-C | Sem Identificação | [11 empty] | 1.012 | 25 | 1.6 | 3 | Instável | Indica solução com severa formação de precipitado | [20 empty] | 0.718 | 0.31 | 0.577 | 1.61 | 44.7 | 19.3 | 36 | 100
| UFV-S-69 | Finalizada |  |  | 2025-11-13 | 2025-11-19 | 2025-11-21 |  | Madeiras Tratadas Dellagnolo LTDA | Armazém | SC | Solução | madeirastratadasdellagnolo@hotmail.com | Solução | CCA-C | Solução 01 | [11 empty] | 1.018 | 25 | 2.3 | 1 | Estável | Indica solução límpida e isenta de materiais precipitados | [20 empty] | 1.089 | 0.467 | 0.776 | 2.33 | 46.7 | 20 | 33.3 | 100
| UFV-S-70 | Finalizada |  |  | 2025-11-13 | 2025-11-19 | 2025-11-21 |  | Beneficiamento de Madeiras Tratadas Dellagnolo LTDA | Araquari | SC | Solução | madeirastratadasdellagnolo@hotmail.com | Solução | CCA-C | Moveis | [11 empty] | 1.0115 | 25 | 1.5 | 2 | Instável | Indica solução com leve formação de precipitado | [20 empty] | 0.764 | 0.281 | 0.629 | 1.67 | 45.7 | 16.8 | 37.5 | 100
| UFV-S-71 | Finalizada |  |  | 2025-11-13 | 2025-11-19 | 2025-11-21 |  | Zomer Tratamento de Madeira LTDA | Vilhena | RO | Solução | usina@tratanorte.com | Solução | CCA-C | AS - Solução - 29-10-25 | [11 empty] | 1.0155 | 25 | 2 | 1 | Estável | Indica solução límpida e isenta de materiais precipitados | [20 empty] | 0.933 | 0.397 | 0.76 | 2.09 | 44.6 | 19 | 36.4 | 100
| UFV-S-72 | Finalizada |  |  | 2025-11-13 | 2025-11-19 | 2025-11-21 |  | Martinelli Madeiras | Chopinzinho | PR | Solução |  | Solução | CCA-C | Sem identificação | [11 empty] | - | - | - | 1 | Estável | Indica solução límpida e isenta de materiais precipitados | [20 empty] | 0.831 | 0.348 | 0.593 | 1.77 | 46.9 | 19.6 | 33.5 | 100 |  |  |  |  | A quantidade de amostra fornecida foi insuficiente para a análise com o termodensímetro
| UFV-S-73 | Finalizada |  |  | 2025-11-13 | 2025-11-19 | 2025-11-21 |  | Martinelli Madeiras | Chopinzinho | PR | Solução |  | Solução | CCA-C | 03 - Solução | [11 empty] | 1.0135 | 24 | 1.7 | 1 | Estável | Indica solução límpida e isenta de materiais precipitados | [20 empty] | 0.87 | 0.349 | 0.613 | 1.83 | 47.5 | 19 | 33.5 | 100
| UFV-S-74 | Finalizada |  |  | 2025-11-13 | 2025-11-19 | 2025-11-21 |  | Zomer Tratamento de Madeira LTDA | Vilhena | RO | Solução | usina@tratanorte.com | Solução | CCA-C | AS - Solução - 17-10-25 | [11 empty] | 1.016 | 25 | 2 | 1 | Estável | Indica solução límpida e isenta de materiais precipitados | [20 empty] | 0.932 | 0.397 | 0.744 | 2.07 | 45 | 19.2 | 35.8 | 100
| UFV-S-75 | Finalizada |  |  | 2025-12-11 | 2025-12-11 | 2025-12-11 |  | Clave Madeira Tratadas | Nova Erechim | SC | Solução | eucatrat.com.br | Solução | CCA-C | 10x12x02,20 CA Concetração 1,66% CI=14024 | [11 empty] | 1.0145 | 26 | 1.9 | 3 | Instável | Indica solução com severa formação de precipitado | [20 empty] | 0.835 | 0.334 | 0.66 | 1.83 | 45.6 | 18.3 | 36.1 | 100
| UFV-S-76 | Finalizada |  |  | 2025-12-11 | 2025-12-11 | 2025-12-11 |  | CR Madeiras Tratadas LTDA | Iguatemi | MS | Solução | crmadeiratratada@hotmail.com | Solução | CCA-C | 1342/25 | [11 empty] | 1.017 | 26 | 2.2 | 2 | Instável | Indica solução com leve formação de precipitado | [20 empty] | 0.967 | 0.4 | 0.794 | 2.16 | 44.7 | 18.5 | 36.8 | 100
| UFV-S-77 | Finalizada |  |  | 2025-12-11 | 2025-12-11 | 2025-12-11 |  | CR Madeiras Tratadas LTDA | Iguatemi | MS | Solução | crmadeiratratada@hotmail.com | Solução | CCA-C | 1323/25 | [11 empty] | 1.0155 | 26 | 2 | 3 | Instável | Indica solução com severa formação de precipitado | [20 empty] | 1.03 | 0.385 | 0.743 | 2.16 | 47.7 | 17.8 | 34.5 | 100
| UFV-S-78 | Finalizada |  |  | 2025-12-11 | 2025-12-11 | 2025-12-11 |  | CR Madeiras Tratadas LTDA | Iguatemi | MS | Solução | crmadeiratratada@hotmail.com | Solução | CCA-C | 1318/25 | [11 empty] | 1.016 | 26 | 2 | 3 | Instável | Indica solução com severa formação de precipitado | [20 empty] | 1.1187 | 0.378 | 0.834 | 2.33 | 49.5 | 15.7 | 34.8 | 100
| UFV-S-79 | Finalizada |  |  | 2025-12-11 | 2025-12-11 | 2025-12-11 |  | CR Madeiras Tratadas LTDA | Iguatemi | MS | Solução | crmadeiratratada@hotmail.com | Solução | CCA-C | 1330/25 | [11 empty] | 1.017 | 26 | 2.2 | 3 | Instável | Indica solução com severa formação de precipitado | [20 empty] | 1.059 | 0.391 | 0.816 | 2.27 | 46.7 | 17.3 | 36 | 100
| UFV-S-80 | Finalizada |  |  | 2025-12-11 | 2025-12-11 | 2025-12-11 |  | Madeira Status LTDA | Igrejinha | RS | Solução | diego@status.combr | Solução | CCA-C | Lote 6330 | [11 empty] | 1.013 | 26 | 1.7 | 2 | Instável | Indica solução com leve formação de precipitado | [20 empty] | 0.766 | 0.33 | 0.583 | 1.68 | 45.6 | 19.7 | 34.7 | 100
| UFV-S-81 | Finalizada |  |  | 2025-12-11 | 2025-12-11 | 2025-12-11 |  | Martinelli Madeiras | Chopinzinho | PR | Solução | comprasgm01@outlook.com | Solução | CCA-C | Solução 500ml 06 | [11 empty] | 1.013 | 26 | 1.7 | 1 | Estável | Indica solução límpida e isenta de materiais precipitados | [20 empty] | 0.765 | 0.323 | 0.618 | 1.71 | 44.9 | 18.9 | 36.2 | 100
| UFV-S-82 | Finalizada |  |  | 2025-12-11 | 2025-12-11 | 2025-12-11 |  | Rogerio Ronco | Silveiras | SP | Solução | madeireiralltodaserra@gmail.com | Solução | CCA-C | Amostra Solução (1) | [11 empty] | 1.0115 | 26 | 1.5 | 1 | Estável | Indica solução límpida e isenta de materiais precipitados | [20 empty] | 0.615 | 0.277 | 0.479 | 1.37 | 44.8 | 20.2 | 35 | 100
| UFV-S-83 | Finalizada |  |  | 2025-12-11 | 2025-12-11 | 2025-12-11 |  | J.C. Correa Alves & CIA LTDA - ME | Santa Cruz do Rio Pardo | SP | Solução |  | Solução | CCA-C | MTN0024 | [11 empty] | 1.0145 | 26 | 1.9 | 2 | Instável | Indica solução com leve formação de precipitado | [20 empty] | 0.881 | 0.383 | 0.629 | 1.89 | 46.5 | 20.2 | 33.3 | 100
| UFV-S-84 | Finalizada |  |  | 2025-12-11 | 2025-12-11 | 2025-12-11 |  | Ind. E Comércio de Madeiras FJF | Siderópolis | SC | Solução | lidi_dominclli@hotmail.com | Solução | CCA-C | Sem indentificação (FJF 01.5) | [11 empty] | 1.0125 | 26 | 1.6 | 2 | Instável | Indica solução com leve formação de precipitado | [20 empty] | 0.731 | 0.293 | 0.587 | 1.61 | 45.4 | 18.2 | 36.4 | 100
| UFV-S-85 | Finalizada |  |  | 2025-12-11 | 2025-12-11 | 2025-12-11 |  | Ind. E Comércio de Madeiras FJF | Siderópolis | SC | Solução | lidi_dominclli@hotmail.com | Solução | CCA-C | Sem indentificação (FJF 02.5) | [11 empty] | 1.0075 | 26 | 1.1 | 1 | Estável | Indica solução límpida e isenta de materiais precipitados | [20 empty] | 0.474 | 0.199 | 0.373 | 1.05 | 45.3 | 19 | 35.7 | 100
| UFV-S-86 | Finalizada |  |  | 2025-12-16 | 2025-12-17 | 2025-12-19 |  | SC Madeiras LTDA | Olhos-d'Água | MG | Solução |  | Solução | CCA-C | Solução 04 SC | [11 empty] | - | - | - | 1 | Estável | Indica solução límpida e isenta de materiais precipitados | [20 empty] | 0.719 | 0.311 | 0.555 | 1.59 | 45.4 | 19.6 | 35 | 100 |  |  |  |  | A quantidade de amostra fornecida foi insuficiente para a análise com o termodensímetro
| UFV-S-87 | Finalizada |  |  | 2025-12-16 | 2025-12-17 | 2025-12-19 |  | Martinelli Madeiras | Chopinzinho | PR | Solução | comprasgm01@outlook.com | Solução | CCA-C | Solução (Martinelli) | [11 empty] | 1.0155 | 23 | 1.9 | 1 | Estável | Indica solução límpida e isenta de materiais precipitados | [20 empty] | 0.874 | 0.366 | 0.664 | 1.9 | 45.9 | 19.2 | 34.9 | 100
| UFV-S-88 | Finalizada |  |  | 2025-12-16 | 2025-12-17 | 2025-12-19 |  | Zomer Tratamento de Madeiras LTDA | Vilhena | Ro | Solução | usina@tratanorte.com | Solução | CCA-C | AS Solução | [11 empty] | 1.0155 | 23 | 1.9 | 1 | Estável | Indica solução límpida e isenta de materiais precipitados | [20 empty] | 0.86 | 0.377 | 0.696 | 1.93 | 44.5 | 19.5 | 36 | 100
| UFV-S-89 | Finalizada |  |  | 2026-01-06 | 2026-01-13 | 2026-01-16 |  | Martinelli Madeiras | Chopinzinho | PR | Solução | comprasgm01@outlook.com | Solução | CCA-C | 3-Solução 11/12/2025 | [11 empty] | 1.015 | 27 | 2 | 1 | Estável | Indica solução límpida e isenta de materiais precipitados | [20 empty] | 0.871 | 0.368 | 0.652 | 1.89 | 46.1 | 19.5 | 34.4 | 100
| UFV-S-90 | Finalizada |  |  | 2026-01-20 | 2026-01-21 | 2026-01-26 |  | Zones Tratamento de Madeira LTDA | Vilhena | Ro | Solução | usina@tratanorte.com | Solução | CCA-C | 31/12/2025 Concentração 135/28 | [11 empty] | 1.017 | 24 | 2.1 | 1 | Estável | Indica solução límpida e isenta de materiais precipitados | [20 empty] | 0.94 | 0.406 | 0.772 | 2.12 | 44.4 | 19.2 | 36.4 | 100
| UFV-S-91 | Finalizada |  |  | 2026-01-20 | 2026-01-21 | 2026-01-26 |  | Zones Tratamento de Madeira LTDA | Vilhena | Ro | Solução | usina@tratanorte.com | Solução | CCA-C | 19/12/2025 Concentração 135/26 | [11 empty] | 1.017 | 24 | 2.1 | 1 | Estável | Indica solução límpida e isenta de materiais precipitados | [20 empty] | 0.929 | 0.404 | 0.766 | 2.1 | 44.2 | 19.3 | 36.5 | 100
| UFV-S-92 | Finalizada |  |  | 2026-01-22 | 2026-01-26 | 2026-01-26 |  | Vale do Tiete Bariri Industria e Comercio de Madeiras LTDA | Bariri | SP | Solução | juliocesaralice@hotmail.com | Solução | CCA-C | Solução1 | [11 empty] | 1.0135 | 25 | 1.7 | 3 | Instável | Indica solução com severa formação de precipitado | [20 empty] | 0.714 | 0.363 | 0.471 | 1.55 | 46.1 | 23.5 | 30.4 | 100
| UFV-S-93 | Finalizada |  |  | 2026-01-23 | 2026-01-26 | 2026-01-26 |  | Vale do Tiete Bariri Industria e Comercio de Madeiras LTDA | Bariri | SP | Solução | juliocesaralice@hotmail.com | Solução | CCA-C | Solução2 | [11 empty] | 1.0145 | 25 | 1.8 | 2 | Instável | Indica solução com leve formação de precipitado | [20 empty] | 0.856 | 0.369 | 0.696 | 1.92 | 44.6 | 19.2 | 36.2 | 100
| UFV-S-94 | Finalizada |  |  | 2026-01-29 | 2026-01-30 | 2026-02-02 |  | Vida Longa Madeiras Tratadas | Taio | SC | Solução | vendas@vidalonga.ind.br | Solução | CCA-C | Concentração 2.1 | [11 empty] | 1.016 | 24 | 2 | 2 | Instável | Indica solução com leve formação de precipitado | [20 empty] | 0.903 | 0.387 | 0.741 | 2.03 | 44.4 | 19.1 | 36.5 | 100
| UFV-S-95 | Finalizada |  |  | 2026-02-03 | 2026-02-03 | 2025-02-06 |  | Lua Madeira Imunizada | Nova União | MG | Solução | luamadeira@luamadeira.com.br | Solução | CCA-C | Amostra 11 | [11 empty] | 1.0155 | 26 | 2 | 2 | Instável | Indica solução com leve formação de precipitado | [20 empty] | 0.993 | 0.41 | 0.738 | 2.14 | 46.4 | 19.2 | 34.4 | 100
| UFV-S-96 | Finalizada |  |  | 2026-02-03 | 2026-02-03 | 2025-02-06 |  | Lua Madeira Imunizada | Nova União | MG | Solução | luamadeira@luamadeira.com.br | Solução | CCA-C | Amostra 12 | [11 empty] | 1.0185 | 26 | 2.3 | 2 | Instável | Indica solução com leve formação de precipitado | [20 empty] | 1.043 | 0.46 | 2.329 | 3.83 | 44.8 | 19.7 | 35.5 | 100
| UFV-S-97 | Finalizada |  |  | 2026-02-03 | 2026-02-03 | 2025-02-06 |  | Lua Madeira Imunizada | Nova União | MG | Solução | luamadeira@luamadeira.com.br | Solução | CCA-C | Amostra 15 | [11 empty] | 1.0175 | 26 | 2.2 | 1 | Estável | Indica solução límpida e isenta de materiais precipitados | [20 empty] | 0.985 | 0.447 | 0.808 | 2.24 | 44 | 20 | 36 | 100
| UFV-S-98 | Finalizada |  |  | 2026-02-05 | 2026-02-05 | 2025-02-06 |  | Martinelli Madeiras | Chopinzinho | PR | Solução | comprasgm01@outlook.com | Solução | CCA-C | Solução + Água do Poço | [11 empty] | 1.017 | 25 | 2.1 | 1 | Estável | Indica solução límpida e isenta de materiais precipitados | [20 empty] | 0.917 | 0.401 | 0.761 | 2.08 | 44.1 | 19.3 | 36.6 | 100
| UFV-S-99 | Finalizada |  |  | 2026-02-05 | 2026-02-05 | 2025-02-06 |  | Madeiras Tratadas Angrolândia | Angrolândia | SC | Solução | contato@mtanadeiras.com.br | Solução | CCA-C | Solução 21/01/2026 | [11 empty] | 1.0145 | 25 | 1.8 | 2 | Instável | Indica solução com leve formação de precipitado | [20 empty] | 0.837 | 0.34 | 0.609 | 1.79 | 46.9 | 19 | 34.1 | 100
| UFV-S-100 | Em análise |  |  | 10/02/206 | 2026-02-10 |  |  | Madimune | Coxim | MS | Solução | madimunecoxim@gmail.com | Solução | CCA-C | 03/26 | [37 empty] | 1.046 | 0.434 | 0.753 | 2.23 | 46.9 | 19.4 | 33.7 | 100
| UFV-S-101 | Finalizada | [54 empty] | 0
| UFV-S-102 | Finalizada | [54 empty] | 0
| UFV-S-103 | Finalizada | [54 empty] | 0
| UFV-S-104 | Finalizada | [54 empty] | 0
| UFV-S-105 | Finalizada | [54 empty] | 0
0
0
0
0
0
0
0
0

## Listas suspensas
Grau penetração | Descrição Grau | Descrição Penetração | Madeira
1 | Profunda e regular | Indica a penetração profunda e uniforme em toda a extensão do alburno.
2 | Profunda e irregular | Indica a penetração profunda, mas desuniforme em toda a extensão do alburno.
3 | Parcial e regular | Indica a penetração uniforme, mas não total pela extensão do alburno.
4 | Parcial e irregular | Indica a penetração desuniforme e não total pela extensão do alburno.
5 | Sem Reação do Cromoazurol | Sem Reação do Cromoazurol
Normas ABNT | Tipo de amostra | Formato da amostra
NBR 16143 | Solução | 250 mL
| Madeira | Bagueta
Torete
Serrado 15 cm
Disco
Grau do aspecto | Aspecto | Descrição do aspecto | Solução
1 | Estável | Indica solução límpida e isenta de materiais precipitados
2 | Instável | Indica solução com leve formação de precipitado
3 | Instável | Indica solução com severa formação de precipitado
Aplicação | Retenção | Observação: Analista de Controle de Qualidade
Postes | 4 | Os resultados da análise química apresentaram uma retenção do produto de acordo com o padrão mínimo exigido pela norma ABNT NBR 16143
Dormentes | 6.5 | Os resultados da análise química apresentaram uma retenção do produto inferior ao padrão mínimo exigido pela norma ABNT NBR 16143
Mourões | 9.6
Estacas - Solo | 12.8
Estacas - Suspenso
Cruzetas
Bobinas
Compensados
Agricultura
Deck
Confinamento animal
Outros - Solo
Outros - Suspenso
Situação
Recebida
Em análise
Finalizada